## Продукция
ID элемента | Наименование элемента | Картинка для анонса (путь) | Описание для анонса | Детальное описание | Название раздела
Продукция ALFA GLOBAL
Электроды сварочные покрытые MMA
141 | Электрод AG E 308L–15 | https://alfaglobal.ru/upload/iblock/09e/w9xjaksgo2ny7afjtjgseao4h4vkpefj.png | <h3>Классификация</h3> <table border="1" cellpadding="1" cellspacing="1"> <tbody> <tr> <td> AWS A 5.4:&nbsp; </td> <td> E 308L-15 </td> </tr> <tr> <td> DIN 8556:&nbsp; </td> <td> E 19 9 LB 12 </td> </tr> <tr> <td> DIN EN 1600: </td> <td> E 19 9 LB 23 </td> </tr> <tr> <td> НАКС: </td> <td> д.2,6 мм., д.3,2 мм., д.4,0 мм </td> </tr> <tr> <td colspan="2"> ТУ&nbsp; 25.93.15 – 011 – 02945213 - 2020 &nbsp; </td> </tr> <tr> <td> Материал №:<br> </td> <td> 1.4316 </td> </tr> </tbody> </table> <br> | <h3>Описание</h3> <p> AG E 308L-15 – это электрод с основным покрытием, применяется для сварки ответственных конструкций и изделий из коррозионностойких, хромоникелевых марок стали: 03Х18Н10, 08X18H12, 08X18H10, 12X18H10T, 304, 304L, 321, 347 и подобных, эксплуатируемых при температурах от – 196°С до + 350°С, когда к металлу шва предъявляются высокие требования по стойкости к межкристаллитной коррозии, высокой чистоте наплавленного металла и его пластичности при криогенных температурах. Наплавленный металл стоек к влажной коррозии и азотной кислоте. </p> <h3>Характеристики</h3> <h4> Типичные механические свойства наплавленного металла</h4> <div class="table-wrap"> <table border="1"> <tbody> <tr> <th> Предел прочности Мпа </th> <th> Относительное удлинение % </th> <th> Ударная вязкость Дж/см2 </th> </tr> <tr> <td> ≥ 610 </td> <td> ≥ 44 </td> <td> при t – 196°С ≥ 47<br> при t + 20°С&nbsp; ≥ 120 </td> </tr> </tbody> </table> </div> <h4>Типичный химический состав наплавленного металла (%)<br> </h4> <p> </p> <div class="table-wrap"> <table border="1"> <tbody> <tr> <th> C </th> <th> Si </th> <th> Mn </th> <th> Cr </th> <th> Ni </th> <th> Mo </th> <th> S </th> <th> P </th> </tr> <tr> <td> &lt;0.03 </td> <td> 0.30 </td> <td> 1.70 </td> <td> 19.0 </td> <td> 10.8 </td> <td> — </td> <td> 0.010 </td> <td> 0.02 </td> </tr> </tbody> </table> </div> <h4> Производимые типоразмеры и рекомендованный сварочный ток </h4> <p> </p> <div class="table-wrap"> <table border="1" class="b_table--oddrow"> <tbody> <tr> <th> Диаметр (мм) </th> <td> 2,0 </td> <td> 2,6 </td> <td> 3,2 </td> <td> 4,0 </td> <td> 5,0 </td> </tr> <tr> <th> Длина, мм </th> <td> 300 </td> <td> 350 </td> <td> 350 </td> <td> 350 </td> <td> 350 </td> </tr> <tr> <th> Рекомендуемый ток, А </th> <td> 20-50 </td> <td> 50-80 </td> <td> 80-110 </td> <td> 110-140 </td> <td> 150-170 </td> </tr> </tbody> </table> <div> <h4> Пространственные положения сварки</h4> <img width="537" alt="svarka3.png" src="/upload/medialibrary/0b4/eswv8qnvu0ljhgitf52js70qgo1orbpf.png" height="150" title="svarka3.png"> <p> ТОК DC+ </p> <p> Упаковка VAC PAC - 2 кг. Коробка 10 кг. </p> <p> При необходимости повторная прокалка 1 ч. При t – 300 °С </p> | Электроды сварочные покрытые MMA
158 | Электрод AG E–46 PREMIUM | https://alfaglobal.ru/upload/iblock/746/lbj171yd7kn0rezt2yi4e4fehbhtoe0x.jpg | <h3>Классификация</h3> <table border="1" cellpadding="1" cellspacing="1"> <tbody> <tr> <td> AWS A 5.1:<br> </td> <td> E&nbsp; 6013<br> </td> </tr> <tr> <td> EN ISO 2560-A:<br> </td> <td> E 38 0 R 12<br> </td> </tr> <tr> <td> НАКС:<br> </td> <td> д. 2,5 мм., д. 3,2 мм., д. 4,0 мм.<br> </td> </tr> <tr> <td colspan="2"> ТУ&nbsp; 25.93.15-009-02945213-2019<br> </td> </tr> </tbody> </table> | <h3>Описание</h3> <p> AG&nbsp;E-46&nbsp;PREMIUM, это рутиловый электрод премиального качества обладающий высокими сварочно-технологическими характеристиками, предназначенный для сварки углеродистых и&nbsp;низколегированных сталей, с&nbsp;возможностью сварки во&nbsp;всех пространственных положениях. </p> <p> Электрод AG&nbsp;E-46&nbsp;PREMIUM обладает следующими преимуществами:&nbsp; </p> <p> </p> <ul> <li>При сварке образует гладкий, равномерный валик наплавленного металла сварного шва.&nbsp;</li> <li>На&nbsp;рентгенографии шов имеет равномерную, мелкозернистую структуру,&nbsp;</li> <li>Электрод обладает легким розжигом и&nbsp;легким повторным розжигом, а&nbsp;так&nbsp;же очень мягкой и&nbsp;стабильной дугой при сварке.&nbsp;</li> <li>Минимальное разбрызгивание в&nbsp;процессе сварке и&nbsp;легкое шлакоотделение,&nbsp;</li> <li>Наплавленный металл имеет отличные показатели ударной вязкости при t= 0°С,≥70&nbsp;Дж/см2&nbsp;</li> <li>Обмазка электродов не&nbsp;гигроскопичная, т.&nbsp;е. устойчива к&nbsp;впитыванию влаги, поэтому дополнительная прокалка и&nbsp;сушка электродов как правило не&nbsp;требуется. В&nbsp;случае необходимости можно прокалить при температуре 100-110°С в&nbsp;течении 1&nbsp;часа.</li> </ul> <p> </p> <p> Электроды AG&nbsp;E-46&nbsp;PREMIUM имеют сертификацию НАКС и&nbsp;сертификаты соответствия РСТ. </p> <h3>Характеристики</h3> <h4>Механические свойства наплавленного металла</h4> <div class="table-wrap"> <table border="1"> <tbody> <tr> <th> Предел прочности Н/мм2 </th> <th> Предел текучести Н/мм2 </th> <th> Относительное удлинение % </th> <th> Ударная вязкость при t=0C Дж/см2 </th> </tr> <tr> <td> 470-540 </td> <td> ≥380 </td> <td> ≥24 </td> <td> ≥70 </td> </tr> </tbody> </table> </div> <h4>Типичный химический состав наплавленного металла</h4> <div class="table-wrap"> <table border="1"> <tbody> <tr> <th> C </th> <th> Si </th> <th> Mn </th> <th> P </th> <th> S </th> </tr> <tr> <td> &lt;0.07 </td> <td> 0.20 </td> <td> 0.50 </td> <td> 0.03 </td> <td> 0.03 </td> </tr> </tbody> </table> </div> <h4>Рекомендуемые режимы сварки</h4> <div class="table-wrap"> <table border="1"> <tbody> <tr> <th> Диаметр электрода </th> <td> 2,0 </td> <td> 2,5 </td> <td> 3,2 </td> <td> 4,0 </td> <td> 5,0 </td> </tr> <tr> <th> Ток, А </th> <td> 30-50 </td> <td> 60-80 </td> <td> 110-135 </td> <td> 160-180 </td> <td> 180-230 </td> </tr> </tbody> </table> </div> <h4>Пространственные положения при сварке</h4> <img width="864" alt="svarka2.png" src="/upload/medialibrary/ac7/dqls5y0o3gugry1h7fys0jb3gh4xy3ml.png" height="150" title="svarka2.png"> <h4>Упаковка</h4> <p> Электроды упакованы в&nbsp;пачки по&nbsp;5кг.&nbsp;и&nbsp;1&nbsp;кг., в&nbsp;двойной картонной упаковке и&nbsp;запаяны в&nbsp;плотную терм усадочную пленку. Сами пачки размещаются по&nbsp;4&nbsp;шт.&nbsp;в&nbsp;коробах из&nbsp;толстого гофра картона, так&nbsp;же, запаянного сверху в&nbsp;плотную терм усадочную пленку. </p> <p> Пачки весом по&nbsp;1&nbsp;кг. Запаковываются в&nbsp;короба из&nbsp;гофра картона по&nbsp;10&nbsp;кг. Электроды д.&nbsp;2,0&nbsp;мм. выпускаются только в&nbsp;пачках по&nbsp;1&nbsp;кг., а&nbsp;электроды&nbsp;д. 5мм. —&nbsp;только по&nbsp;5&nbsp;кг. Диаметры&nbsp;2,5&nbsp;мм., 3,2&nbsp;мм., 4,0&nbsp;мм., доступны в&nbsp;упаковках по&nbsp;1&nbsp;кг и&nbsp;по&nbsp;5&nbsp;кг. </p> <p> Такая многослойная упаковка обеспечивает надежную защиту при транспортировке и&nbsp;хранении электродов, гарантированно защищая их&nbsp;от&nbsp;механических повреждений и&nbsp;проникновения влаги. </p> <h4>Хранение и сушка</h4> <p> Хранить в&nbsp;сухом месте и&nbsp;избегайте образование конденсата. </p> <p> Повторная сушка (прокалка) обычно не&nbsp;требуется </p> <p> При необходимости: прокалить при температуре 100–110°C&nbsp;в течение 1&nbsp;часа. </p> | Электроды сварочные покрытые MMA
96 | Электрод AG E 308L–16 | https://alfaglobal.ru/upload/iblock/1ab/2ywt353t18n8l84y7d6i3ax3qdsdir0w.png | <h3> Классификация<br> </h3> <table border="1" cellpadding="1" cellspacing="1"> <tbody> <tr> <td> AWS A5.4&nbsp; </td> <td> E308L-16 </td> </tr> <tr> <td> DIN 8556:&nbsp; </td> <td> E 19 9 LR 23 </td> </tr> <tr> <td> DIN EN 1600: </td> <td> E 19 9 L R 32 </td> </tr> <tr> <td> НАКС: </td> <td> д.2,6 мм., д. 3,2 мм., д. 4,0 мм.<br> </td> </tr> <tr> <td colspan="2"> ТУ&nbsp; 1273-003-02945213-2016<br> </td> </tr> <tr> <td> Материал №: </td> <td> 1.4316 </td> </tr> </tbody> </table> | <h3>Описание</h3> <p> AG&nbsp;E&nbsp;308L-16&nbsp;— это универсальный электрод с&nbsp;рутиловым покрытием, на&nbsp;стержне из&nbsp;аустенитной нержавеющей стали 19Cr10Ni, с&nbsp;контролируемой ферритной фазой примерно&nbsp;8% обеспечивает высокую устойчивость к&nbsp;образованию горячих трещин и&nbsp;устойчивость к&nbsp;межкристаллитной коррозии. Покрытие электродов AG&nbsp;E&nbsp;308L-16&nbsp;с очень низким впитыванием влаги. Электрод AG&nbsp;E&nbsp;308L-16 обеспечивает легкое зажигание дуги, лёгкую плавку без брызг, очень лёгкое удаление шлаковой корки, отличный внешний вид наплавленного валика сварного шва, легкое повторное зажигание. Используется для всех типов нержавеющей стали 18Cr/8Ni при температуре эксплуатации изделий, труб, емкостей, теплообменников, систем трубопроводов от −120°С до&nbsp;+350°С. Данный электрод применяется для сварки следующих марок стали: 08X18H12, 08X18H10, 12X18H10T, 304, 304L и&nbsp;т.п. </p> <h3>Характеристики</h3> <h4>Типичные механические свойства наплавленного металла</h4> <div class="table-wrap"> <table style="width: 100%;" border="1"> <tbody> <tr> <th style="text-align: center; padding: 10px;"> Предел прочности Мпа </th> <th style="text-align: center; padding: 10px;"> Относительное удлинение % </th> </tr> <tr> <td style="text-align: center; padding: 10px;"> ≥ 610 </td> <td style="text-align: center; padding: 10px;"> ≥44 </td> </tr> </tbody> </table> </div> <h4>Типичный химический состав наплавленного металла (%)</h4> <div class="table-wrap"> <table style="width: 100%;" border="1" class="b_table--oddrow"> <tbody> <tr> <th> Диаметр (мм) </th> <td style="text-align: center; padding: 10px;"> 2,0 </td> <td style="text-align: center; padding: 10px;"> 2,6 </td> <td style="text-align: center; padding: 10px;"> 3,2 </td> <td style="text-align: center; padding: 10px;"> 4,0 </td> <td style="text-align: center; padding: 10px;"> 5,0 </td> </tr> <tr> <th> Длина, мм </th> <td style="text-align: center; padding: 10px;"> 300 </td> <td style="text-align: center; padding: 10px;"> 350 </td> <td style="text-align: center; padding: 10px;"> 350 </td> <td style="text-align: center; padding: 10px;"> 350 </td> <td style="text-align: center; padding: 10px;"> 350 </td> </tr> <tr> <th> Рекомендуемый ток, А </th> <td style="text-align: center; padding: 10px;"> 20-50 </td> <td style="text-align: center; padding: 10px;"> 50-80 </td> <td style="text-align: center; padding: 10px;"> 80-110 </td> <td style="text-align: center; padding: 10px;"> 110-150 </td> <td style="text-align: center; padding: 10px;"> 150-180 </td> </tr> </tbody> </table> </div> <h4>Пространственные положения сварки</h4> <img width="537" alt="svarka3.png" src="/upload/medialibrary/0b4/eswv8qnvu0ljhgitf52js70qgo1orbpf.png" height="150" title="svarka3.png"> <p> ТОК DC+ </p> <p> Упаковка VAC PAC 2кг. Коробка 10кг. <p>При необходимости повторная прокалка 1 ч. При t – 300-350°С.</p> </p> | Электроды сварочные покрытые MMA
95 | Электрод AG E 308L–17 | https://alfaglobal.ru/upload/iblock/65b/370i8qqmj1hp4bhxlr5hzwtrl2cs0avn.png | <h3>Классификация</h3> <table border="1" cellpadding="1" cellspacing="1"> <tbody> <tr> <td> &nbsp;AWS A 5.4: </td> <td> &nbsp;E 308L-17 </td> </tr> <tr> <td> &nbsp;DIN 8556: </td> <td> &nbsp;E 19 9 LR 23 </td> </tr> <tr> <td> &nbsp;DIN EN 1600: </td> <td> &nbsp;E 19 9 L R 32 </td> </tr> <tr> <td> &nbsp;НАКС: </td> <td> &nbsp;д. 3,2 мм., д. 4,0 мм </td> </tr> <tr> <td colspan="2"> &nbsp;ТУ&nbsp; 25.93.15 – 010 – 02945213 - 2019 </td> </tr> <tr> <td> &nbsp;Материал №: </td> <td> &nbsp;1.4316 </td> </tr> </tbody> </table> <br> | <h3>Описание</h3> <p> AG&nbsp;E&nbsp;308L-17&nbsp;— это электрод с&nbsp;кисло-рутиловым покрытием и&nbsp;низким содержанием углерода в&nbsp;наплавленном металле, из&nbsp;19Cr, 10Ni аустенитной нержавеющей стали с&nbsp;контролируемой ферритной фазой приблизительно 4-8%, что придает наплавленному металлу устойчивость к&nbsp;растрескиванию и&nbsp;повышенную стойкость к&nbsp;межкристаллитной коррозии. Электрод применяется для сварки всех нержавеющих сталей типа 18/8, 03Х18Н10, 08X18H12, 08X18H10, 12X18H10T, 304, 304L, 321, 347 и&nbsp;подобных работающих во&nbsp;влажной среде, пари температурах от&nbsp;— 120°С до + 350°С труб, резервуаров, теплообменников, трубопроводных систем. Покрытие электрода имеет очень низкою гигроскопичность. Электрод обладает превосходными сварочно-технологическими свойствами&nbsp;— мягкое плавление практически без брызг, очень легкое удаление шлака и&nbsp;исключительный внешний вид сварного шва. Наплавленный металл стоек к&nbsp;азотной кислоте. </p> <h3>Характеристики</h3> <h4>Типичные механические свойства наплавленного металла</h4> <div class="table-wrap"> <table style="width: 100%;" border="1"> <tbody> <tr> <th style="text-align: center; padding: 10px;"> Предел прочности Мпа </th> <th style="text-align: center; padding: 10px;"> Относительное удлинение % </th> <th style="text-align: center; padding: 10px;"> Ударная вязкость Дж/см2 </th> </tr> <tr> <td style="text-align: center; padding: 10px;"> ≥ 610 </td> <td style="text-align: center; padding: 10px;"> ≥ 44 </td> <td style="text-align: center; padding: 10px;"> при t – 60°С ≥ 60 <br> при t + 20°С ≥ 90 </td> </tr> </tbody> </table> </div> <h4>Типичный химический состав наплавленного металла (%)</h4> <div class="table-wrap"> <table style="width: 100%;" border="1"> <tbody> <tr> <th style="text-align: center; padding: 10px;"> C </th> <th style="text-align: center; padding: 10px;"> Si </th> <th style="text-align: center; padding: 10px;"> Mn </th> <th style="text-align: center; padding: 10px;"> Cr </th> <th style="text-align: center; padding: 10px;"> Ni </th> <th style="text-align: center; padding: 10px;"> Mo </th> <th style="text-align: center; padding: 10px;"> S </th> <th style="text-align: center; padding: 10px;"> P </th> </tr> <tr> <td style="text-align: center; padding: 10px;"> &lt;0.03 </td> <td style="text-align: center; padding: 10px;"> 0.90 </td> <td style="text-align: center; padding: 10px;"> 0.80 </td> <td style="text-align: center; padding: 10px;"> 19.0 </td> <td style="text-align: center; padding: 10px;"> 9.6 </td> <td style="text-align: center; padding: 10px;"> 0.1 </td> <td style="text-align: center; padding: 10px;"> 0.010 </td> <td style="text-align: center; padding: 10px;"> 0.02 </td> </tr> </tbody> </table> </div> <h4>Производимые типоразмеры и рекомендованный сварочный ток</h4> <div class="table-wrap"> <table style="width: 100%;" border="1" class="b_table--oddrow"> <tbody> <tr> <th> Диаметр (мм) </th> <td style="text-align: center; padding: 10px;"> 2,0 </td> <td style="text-align: center; padding: 10px;"> 2,6 </td> <td style="text-align: center; padding: 10px;"> 3,2 </td> <td style="text-align: center; padding: 10px;"> 4,0 </td> <td style="text-align: center; padding: 10px;"> 5,0 </td> </tr> <tr> <th> Длина, мм </th> <td style="text-align: center; padding: 10px;"> 300 </td> <td style="text-align: center; padding: 10px;"> 350 </td> <td style="text-align: center; padding: 10px;"> 350 </td> <td style="text-align: center; padding: 10px;"> 350 </td> <td style="text-align: center; padding: 10px;"> 350 </td> </tr> <tr> <th> Рекомендуемый ток, А </th> <td style="text-align: center; padding: 10px;"> 20-50 </td> <td style="text-align: center; padding: 10px;"> 50-80 </td> <td style="text-align: center; padding: 10px;"> 80-110 </td> <td style="text-align: center; padding: 10px;"> 110-140 </td> <td style="text-align: center; padding: 10px;"> 150-170 </td> </tr> </tbody> </table> </div> <h4>Пространственные положения сварки</h4> <img width="537" alt="svarka3.png" src="/upload/medialibrary/0b4/eswv8qnvu0ljhgitf52js70qgo1orbpf.png" height="150" title="svarka3.png"> <p> ТОК DC+ </p> <p> Упаковка VAC PAC - 2кг. Коробка 10кг. </p> <p> При необходимости повторная прокалка 1 ч. При t – 300-350°С </p> | Электроды сварочные покрытые MMA
94 | Электрод AG E 309L–15 | https://alfaglobal.ru/upload/iblock/d90/z9qlnltqqmouj0kwob6cxrnjqfql25pl.png | <h3>Классификация</h3> <table border="1" cellpadding="1" cellspacing="1"> <tbody> <tr> <td> &nbsp;Электрод </td> <td> &nbsp;AG E 309L-15 </td> </tr> <tr> <td> &nbsp;DIN 8556: </td> <td> &nbsp;E 23 12 LB 23 </td> </tr> <tr> <td> &nbsp;DIN EN 1600: </td> <td> &nbsp;E 23 12 LB 12 </td> </tr> <tr> <td> &nbsp;Материал №: </td> <td> &nbsp;1.4332 </td> </tr> </tbody> </table> <br> | <h3>Описание</h3> <p> AG&nbsp;E&nbsp;309L-15 Низкоуглеродистый электрод с&nbsp;основным покрытием на&nbsp;стержне из&nbsp;аустенитной нержавеющей стали 23Cr13Ni, с&nbsp;отличными сварочно-технологическими свойствами. Электроды AG&nbsp;E&nbsp;309L-15 применяются для сварки разнородных видов стали, как, например, нержавеющей стали с&nbsp;низколегированной сталью, для наплавки нержавеющей стали на&nbsp;углеродистую или низколегированную сталь. Также подходит для сварки высокотемпературных видов стали, для сварки ответственных толстостенных изделий, эксплуатирующийся при температурах от&nbsp;— 80°С до + 300°С, а&nbsp;так&nbsp;же для создания промежуточного слоя до&nbsp;нанесения твердосплавного покрытия, и&nbsp;для облицовки сталей типа 18Cr/8Ni. Электрод AG&nbsp;E&nbsp;309L-15 обеспечивает легкое зажигание дуги, лёгкую плавку без брызг, очень лёгкое удаление шлаковой корки, отличный внешний вид наплавленного валика сварного шва, легкое повторное зажигание. Данный электрод применяется для сварки следующих марок стали: 03Х18H9, 12Х18Н10Т, AISI 304L, 308L, 309L, 321 и&nbsp;т.&nbsp;п. </p> <h3>Характеристики</h3> <h4>Типичные механические свойства наплавленного металла</h4> <div class="table-wrap"> <table style="width: 100%;" border="1"> <tbody> <tr> <th style="text-align: center; padding: 10px;"> Предел прочности Мпа </th> <th style="text-align: center; padding: 10px;"> Относительное удлинение % </th> <th style="text-align: center; padding: 10px;"> Ударная вязкость Дж/см2 </th> </tr> <tr> <td style="text-align: center; padding: 10px;"> ≥550 </td> <td style="text-align: center; padding: 10px;"> ≥33 </td> <td style="text-align: center; padding: 10px;"> при t +20°С ≥ 90 <br> при t -20°С ≥ 80 </td> </tr> </tbody> </table> </div> <h4>Типичный химический состав наплавленного металла (%)</h4> <div class="table-wrap"> <table style="width: 100%;" border="1"> <tbody> <tr> <th style="text-align: center; padding: 10px;"> C </th> <th style="text-align: center; padding: 10px;"> Si </th> <th style="text-align: center; padding: 10px;"> Mn </th> <th style="text-align: center; padding: 10px;"> Cr </th> <th style="text-align: center; padding: 10px;"> Ni </th> <th style="text-align: center; padding: 10px;"> Mo </th> <th style="text-align: center; padding: 10px;"> S </th> <th style="text-align: center; padding: 10px;"> P </th> </tr> <tr> <td style="text-align: center; padding: 10px;"> &lt;0.03 </td> <td style="text-align: center; padding: 10px;"> 0.40 </td> <td style="text-align: center; padding: 10px;"> 1.60 </td> <td style="text-align: center; padding: 10px;"> 24.0 </td> <td style="text-align: center; padding: 10px;"> 13.0-14.0 </td> <td style="text-align: center; padding: 10px;"> &lt;0.10 </td> <td style="text-align: center; padding: 10px;"> 0.010 </td> <td style="text-align: center; padding: 10px;"> 0.015 </td> </tr> </tbody> </table> </div> <h4>Производимые типоразмеры и рекомендованный сварочный ток</h4> <div class="table-wrap"> <table style="width: 100%;" border="1" class="b_table--oddrow"> <tbody> <tr> <th> Диаметр (мм) </th> <td style="text-align: center; padding: 10px;"> 2,0 </td> <td style="text-align: center; padding: 10px;"> 2,6 </td> <td style="text-align: center; padding: 10px;"> 3,2 </td> <td style="text-align: center; padding: 10px;"> 4,0 </td> <td style="text-align: center; padding: 10px;"> 5,0 </td> </tr> <tr> <th> Длина, мм </th> <td style="text-align: center; padding: 10px;"> 300 </td> <td style="text-align: center; padding: 10px;"> 350 </td> <td style="text-align: center; padding: 10px;"> 350 </td> <td style="text-align: center; padding: 10px;"> 350 </td> <td style="text-align: center; padding: 10px;"> 350 </td> </tr> <tr> <th> Рекомендуемый ток, А </th> <td style="text-align: center; padding: 10px;"> 20-60 </td> <td style="text-align: center; padding: 10px;"> 50-70 </td> <td style="text-align: center; padding: 10px;"> 70-110 </td> <td style="text-align: center; padding: 10px;"> 110-140 </td> <td style="text-align: center; padding: 10px;"> 150-160 </td> </tr> </tbody> </table> </div> <h4>Пространственные положения сварки</h4> <img width="537" alt="svarka3.png" src="/upload/medialibrary/0b4/eswv8qnvu0ljhgitf52js70qgo1orbpf.png" height="150" title="svarka3.png"> <p> ТОК AC, DC+ </p> <p> Упаковка VAC PAC 2кг. Коробка 10 кг. </p> <p> При необходимости повторная прокалка 1 ч. При t – 280-300°С </p> | Электроды сварочные покрытые MMA
89 | Электрод AG E 309L–16 | https://alfaglobal.ru/upload/iblock/704/6wanw8mq3ksqk4z8e4addlls6uwqfp3d.png | <h3>Классификация</h3> <table border="1" cellpadding="1" cellspacing="1"> <tbody> <tr> <td> &nbsp;AWS A 5.4 </td> <td> &nbsp;E 309L-16 </td> </tr> <tr> <td> &nbsp;DIN 8556: </td> <td> &nbsp;E 23 12 LR 23 </td> </tr> <tr> <td> &nbsp;DIN EN 1600: </td> <td> &nbsp;E 23 12 LR 12 </td> </tr> <tr> <td> &nbsp;НАКС: </td> <td> &nbsp;д. 3,2 мм., д. 4,0 мм </td> </tr> <tr> <td colspan="2"> &nbsp;ТУ&nbsp; 1273-003-02945213-2016 &nbsp; </td> </tr> <tr> <td> &nbsp;Материал №: </td> <td> &nbsp;1.4332 </td> </tr> </tbody> </table> <br> | <h3>Описание</h3> <p> AG&nbsp;E&nbsp;309L-16 Низкоуглеродистый электрод с&nbsp;рутиловым покрытием на&nbsp;стержне из&nbsp;аустенитной нержавеющей стали 23Cr13Ni, с&nbsp;отличными сварочно-технологическими свойствами. Электроды AG&nbsp;E&nbsp;309L-16 применяются для сварки разнородных видов стали, как, например, нержавеющей стали с&nbsp;низколегированной сталью, для наплавки нержавеющей стали на&nbsp;углеродистую или низколегированную сталь. Также подходит для сварки высокотемпературных видов стали для создания промежуточного слоя до&nbsp;нанесения твердосплавного покрытия, и&nbsp;для облицовки сталей типа 18Cr/8Ni. Электрод AG&nbsp;E&nbsp;309L-16 обеспечивает легкое зажигание дуги, лёгкую плавку без брызг, очень лёгкое удаление шлаковой корки, отличный внешний вид наплавленного валика сварного шва, легкое повторное зажигание. Данный электрод применяется для сварки следующих марок стали: 03Х18H9, 12Х18Н10Т, AISI 304L, 308L, 309L, 321 и&nbsp;т.&nbsp;п. </p> <h3>Характеристики</h3> <h4>Типичные механические свойства наплавленного металла</h4> <div class="table-wrap"> <table style="width: 100%;" border="1"> <tbody> <tr> <th style="text-align: center; padding: 10px;"> Предел прочности Мпа </th> <th style="text-align: center; padding: 10px;"> Относительное удлинение % </th> <th style="text-align: center; padding: 10px;"> Ударная вязкость Дж/см2 </th> </tr> <tr> <td style="text-align: center; padding: 10px;"> ≥600 </td> <td style="text-align: center; padding: 10px;"> ≥35 </td> <td style="text-align: center; padding: 10px;"> при t +20°С ≥ 88 </td> </tr> </tbody> </table> </div> <h4>Типичный химический состав наплавленного металла (%)</h4> <div class="table-wrap"> <table style="width: 100%;" border="1"> <tbody> <tr> <th style="text-align: center; padding: 10px;"> C </th> <th style="text-align: center; padding: 10px;"> Si </th> <th style="text-align: center; padding: 10px;"> Mn </th> <th style="text-align: center; padding: 10px;"> Cr </th> <th style="text-align: center; padding: 10px;"> Ni </th> <th style="text-align: center; padding: 10px;"> Mo </th> <th style="text-align: center; padding: 10px;"> S </th> <th style="text-align: center; padding: 10px;"> P </th> </tr> <tr> <td style="text-align: center; padding: 10px;"> &lt;0.03 </td> <td style="text-align: center; padding: 10px;"> 0.70 </td> <td style="text-align: center; padding: 10px;"> 0.90 </td> <td style="text-align: center; padding: 10px;"> 23-25 </td> <td style="text-align: center; padding: 10px;"> 12.50-14.0 </td> <td style="text-align: center; padding: 10px;"> &lt;0.10 </td> <td style="text-align: center; padding: 10px;"> 0.010 </td> <td style="text-align: center; padding: 10px;"> 0.015 </td> </tr> </tbody> </table> </div> <h4>Производимые типоразмеры и рекомендованный сварочный ток</h4> <div class="table-wrap"> <table style="width: 100%;" border="1" class="b_table--oddrow"> <tbody> <tr> <th> Диаметр (мм) </th> <td style="text-align: center; padding: 10px;"> 2,0 </td> <td style="text-align: center; padding: 10px;"> 2,6 </td> <td style="text-align: center; padding: 10px;"> 3,2 </td> <td style="text-align: center; padding: 10px;"> 4,0 </td> <td style="text-align: center; padding: 10px;"> 5,0 </td> </tr> <tr> <th> Длина, мм </th> <td style="text-align: center; padding: 10px;"> 300 </td> <td style="text-align: center; padding: 10px;"> 350 </td> <td style="text-align: center; padding: 10px;"> 350 </td> <td style="text-align: center; padding: 10px;"> 350 </td> <td style="text-align: center; padding: 10px;"> 350 </td> </tr> <tr> <th> Рекомендуемый ток, А </th> <td style="text-align: center; padding: 10px;"> 25-60 </td> <td style="text-align: center; padding: 10px;"> 60-90 </td> <td style="text-align: center; padding: 10px;"> 80-120 </td> <td style="text-align: center; padding: 10px;"> 110-150 </td> <td style="text-align: center; padding: 10px;"> 150-180 </td> </tr> </tbody> </table> </div> <h4>Пространственные положения сварки</h4> <img width="537" alt="svarka3.png" src="/upload/medialibrary/0b4/eswv8qnvu0ljhgitf52js70qgo1orbpf.png" height="150" title="svarka3.png"> <p> ТОК AC, DC+ </p> <p> Упаковка VAC PAC 2кг. Коробка 10 кг. </p> <p> При необходимости повторная прокалка 1 ч. При t – 250°С </p> | Электроды сварочные покрытые MMA
83 | Электрод AG E 309L–17 | https://alfaglobal.ru/upload/iblock/9f7/x8jgyzhtubwlmiljy0s4updk0q3t1cy7.png | <h3>Классификация</h3> <table border="1" cellpadding="1" cellspacing="1"> <tbody> <tr> <td> &nbsp;AWS A 5.4 </td> <td> &nbsp;E 309L-17 </td> </tr> <tr> <td> &nbsp;DIN 8556: </td> <td> &nbsp;E 23 12 LR 23 </td> </tr> <tr> <td> &nbsp;DIN EN 1600: </td> <td> &nbsp;E 23 12 LR 12 </td> </tr> <tr> <td> &nbsp;НАКС: </td> <td> &nbsp;д. 3,2 мм., д. 4,0 мм </td> </tr> <tr> <td colspan="2"> &nbsp;ТУ&nbsp; 25.93.15 – 010 – 02945213 – 2019 &nbsp; </td> </tr> <tr> <td> &nbsp;Материал №: </td> <td> &nbsp;1.4332 </td> </tr> </tbody> </table> <br> | <h3>Описание</h3> <p> AG&nbsp;E&nbsp;309L-17 Низкоуглеродистый электрод с&nbsp;кисло-рутиловым покрытием на&nbsp;стержне из&nbsp;аустенитной нержавеющей стали 23Cr13Ni, с&nbsp;отличными сварочно-технологическими свойствами. Электроды AG&nbsp;E&nbsp;309L-17 применяются для сварки разнородных видов стали, как, например, нержавеющей стали с&nbsp;низколегированной сталью, для наплавки нержавеющей стали на&nbsp;углеродистую или низколегированную сталь, для наплавки переходных слоев при сварке изделий из&nbsp;двухслойных сталей. Также подходит для сварки высокотемпературных видов стали для создания промежуточного слоя до&nbsp;нанесения твердосплавного покрытия, и&nbsp;для облицовки сталей типа 18Cr/8Ni. Электрод AG&nbsp;E&nbsp;309L-17 обеспечивает легкое зажигание дуги, лёгкую плавку без брызг, очень лёгкое удаление шлаковой корки, отличный внешний вид наплавленного валика сварного шва, легкое повторное зажигание. </p> <p> Данный электрод применяется для сварки следующих марок стали: 03Х18H9, 12Х18Н10Т, AISI 304L,308L, 309L, 347, 321 и&nbsp;т.&nbsp;п. </p> <h3>Характеристики</h3> <h4>Типичные механические свойства наплавленного металла</h4> <div class="table-wrap"> <table style="width: 100%;" border="1"> <tbody> <tr> <th style="text-align: center; padding: 10px;"> Предел прочности<br> МПа (Rm (N/Mm2) </th> <th style="text-align: center; padding: 10px;"> Относительное удлинение % </th> <th style="text-align: center; padding: 10px;"> Ударная вязкость Дж/см2 </th> </tr> <tr> <td style="text-align: center; padding: 10px;"> ≥600 </td> <td style="text-align: center; padding: 10px;"> ≥35 </td> <td style="text-align: center; padding: 10px;"> при t +20°С ≥&nbsp; 60 </td> </tr> </tbody> </table> </div> <h4>Типичный химический состав наплавленного металла (%)</h4> <div class="table-wrap"> <table style="width: 100%;" border="1"> <tbody> <tr> <th style="text-align: center; padding: 10px;"> C </th> <th style="text-align: center; padding: 10px;"> Si </th> <th style="text-align: center; padding: 10px;"> Mn </th> <th style="text-align: center; padding: 10px;"> Cr </th> <th style="text-align: center; padding: 10px;"> Ni </th> <th style="text-align: center; padding: 10px;"> Mo </th> <th style="text-align: center; padding: 10px;"> S </th> <th style="text-align: center; padding: 10px;"> P </th> </tr> <tr> <td style="text-align: center; padding: 10px;"> &lt;0.03 </td> <td style="text-align: center; padding: 10px;"> 0.90 </td> <td style="text-align: center; padding: 10px;"> 0.90 </td> <td style="text-align: center; padding: 10px;"> 23-25 </td> <td style="text-align: center; padding: 10px;"> 12.50-14.0 </td> <td style="text-align: center; padding: 10px;"> &lt;0.10 </td> <td style="text-align: center; padding: 10px;"> 0.010 </td> <td style="text-align: center; padding: 10px;"> 0.015 </td> </tr> </tbody> </table> </div> <h4>Производимые типоразмеры и рекомендованный сварочный ток</h4> <div class="table-wrap"> <table style="width: 100%;" border="1" class="b_table--oddrow"> <tbody> <tr> <th> Диаметр (мм) </th> <td style="text-align: center; padding: 10px;"> 2,0 </td> <td style="text-align: center; padding: 10px;"> 2,6 </td> <td style="text-align: center; padding: 10px;"> 3,2 </td> <td style="text-align: center; padding: 10px;"> 4,0 </td> <td style="text-align: center; padding: 10px;"> 5,0 </td> </tr> <tr> <th> Длина, мм </th> <td style="text-align: center; padding: 10px;"> 300 </td> <td style="text-align: center; padding: 10px;"> 350 </td> <td style="text-align: center; padding: 10px;"> 350 </td> <td style="text-align: center; padding: 10px;"> 350 </td> <td style="text-align: center; padding: 10px;"> 350 </td> </tr> <tr> <th> Рекомендуемый ток, А </th> <td style="text-align: center; padding: 10px;"> 25-60 </td> <td style="text-align: center; padding: 10px;"> 60-80 </td> <td style="text-align: center; padding: 10px;"> 80-120 </td> <td style="text-align: center; padding: 10px;"> 110-150 </td> <td style="text-align: center; padding: 10px;"> 150-180 </td> </tr> </tbody> </table> </div> <h4>Пространственные положения сварки</h4> <img width="537" alt="svarka3.png" src="/upload/medialibrary/0b4/eswv8qnvu0ljhgitf52js70qgo1orbpf.png" height="150" title="svarka3.png"> <p> ТОК AC, DC+ </p> <p> Упаковка VAC PAC 2кг. Коробка 10 кг. </p> <p> При необходимости повторная прокалка 1 ч. При t – 250°С </p> | Электроды сварочные покрытые MMA
149 | Электрод AG E 309MoL–17 | https://alfaglobal.ru/upload/iblock/cae/oznc7sa5ipzl7i2tazmhhjip8sf3bd25.png | <h3>Классификация</h3> <table border="1" cellpadding="1" cellspacing="1"> <tbody> <tr> <td> &nbsp;AWS A 5.4 </td> <td> &nbsp;E 309MoL-17 </td> </tr> <tr> <td> &nbsp;DIN 8556: </td> <td> &nbsp;E 23 13 2 LR 32 </td> </tr> </tbody> </table> <br> | <h3>Описание</h3> <p> AG&nbsp;E&nbsp;309MoL-17 Низкоуглеродистый электрод с&nbsp;кисло- рутиловым покрытием на&nbsp;стержне из&nbsp;аустенитной нержавеющей стали 23Cr13Ni2Mo, с&nbsp;отличными сварочно-технологическими свойствами. Электроды AG&nbsp;E&nbsp;309MoL-17 применяются для сварки разнородных видов стали, как, например, углеродистые и&nbsp;низколегированные конструкционные стали перлитного класса с&nbsp;высоколегированными аустенитными, кислотостойкими сталями типа 316, 316Ti, 317, 02Х17Н11М2, а&nbsp;также для наплавки переходных слоев, когда переходный слой должен быть легирован молибденом для предупреждения его снижения в&nbsp;плакирующем слое при последующей однослойной наплавке. Также подходит в&nbsp;качестве универсального ремонтного электрода, при ремонтной сварке. За&nbsp;счет низкого содержания углерода наплавленный металл стоек к&nbsp;межкристаллитной коррозии. Электрод AG&nbsp;E&nbsp;309MoL-17 обеспечивает легкое зажигание дуги, лёгкую плавку без брызг, очень лёгкое удаление шлаковой корки, отличный внешний вид наплавленного валика сварного шва, легкое повторное зажигание. </p> <h3>Характеристики</h3> <h4>Типичный химический состав наплавленного металла (%)</h4> <div class="table-wrap"> <table border="1"> <tbody> <tr> <th> C </th> <th> Si </th> <th> Mn </th> <th> Cr </th> <th> Ni </th> <th> Mo </th> <th> S </th> <th> P </th> </tr> <tr> <td> &lt;0.03 </td> <td> 0.90 </td> <td> 1.0 </td> <td> 23.5 </td> <td> 13.40 </td> <td> 2.50 </td> <td> 0.012 </td> <td> 0.015 </td> </tr> </tbody> </table> </div> <h4>Типичные механические свойства наплавленного металла</h4> <div class="table-wrap"> <table border="1"> <tbody> <tr> <th> Предел прочности МПа </th> <th> Относительное удлинение % </th> <th> Ударная вязкость Дж/см2 </th> </tr> <tr> <td> ≥600 </td> <td> ≥35 </td> <td> при t +20°С ≥ 65 </td> </tr> </tbody> </table> </div> <h4>Производимые типоразмеры и рекомендованный сварочный ток</h4> <div class="table-wrap"> <table border="1" class="b_table--oddrow"> <tbody> <tr> <th> Диаметр (мм) </th> <td> 2,6 </td> <td> 3,2 </td> <td> 4,0 </td> <td> 5,0 </td> </tr> <tr> <th> Длина, мм </th> <td> 350 </td> <td> 350 </td> <td> 350 </td> <td> 350 </td> </tr> <tr> <th> Рекомендуемый ток, А </th> <td> 50-80 </td> <td> 80-110 </td> <td> 100-140 </td> <td> 150-180 </td> </tr> </tbody> </table> </div> <h4>Положения сварки</h4> <img width="537" alt="svarka3.png" src="/upload/medialibrary/0b4/eswv8qnvu0ljhgitf52js70qgo1orbpf.png" height="150" title="svarka3.png"> <p> <b>ТОК</b> AC, DC+ </p> <p> <b>Упаковка</b> VAC PAC 2кг. Коробка 10 кг. </p> <p> При необходимости повторная прокалка 1 ч. При t – 250°С. </p> | Электроды сварочные покрытые MMA
150 | Электрод AG E 310L–16 | https://alfaglobal.ru/upload/iblock/bb5/cok8ojqrrblbtkd6to3ikgl21u1xxspu.png | <h3>Классификация</h3> <table border="1" cellpadding="1" cellspacing="1"> <tbody> <tr> <td> &nbsp;AWS A 5.4 </td> <td> &nbsp;E 310L-16 </td> </tr> <tr> <td> &nbsp;DIN 8556: </td> <td> &nbsp;E 25 20 LR 23 </td> </tr> <tr> <td> &nbsp;DIN EN 1600: </td> <td> &nbsp;E 25 20 LR 12 </td> </tr> <tr> <td> &nbsp;Материал №: </td> <td> &nbsp;1.4842 </td> </tr> </tbody> </table> <br> | <h3>Описание</h3> <p> AG&nbsp;E&nbsp;310L-16 электрод с&nbsp;рутиловым покрытием на&nbsp;стержне из&nbsp;аустенитной нержавеющей стали 25Cr20Ni, предназначен для сварки жаропрочных, окалиностойких сталей типа 25Cr20Ni, таких как 20Х23Н18, AISI 310S, и&nbsp;аналогичных. Наплавленный металл устойчив к&nbsp;коррозии и&nbsp;образованию окалины до&nbsp;температуры 1200°C, имеет хорошую устойчивость к&nbsp;образованию горячих трещин, характеризуется легким отделением шлака и&nbsp;приятным видом сварного шва. </p> <p> Основные области применения: строительство и&nbsp;ремонт паровых котлов, химических установок, оборудования нефтяной и&nbsp;газовой промышленности, печей, теплового оборудования. </p> <h3>Характеристики</h3> <h4>Типичные механические свойства наплавленного металла</h4> <div class="table-wrap"> <table border="1"> <tbody> <tr> <th> Предел прочности<br> МПа (Rm (N/Mm2) </th> <th> Относительное удлинение % </th> <th> Ударная вязкость Дж/см2 </th> </tr> <tr> <td> ≥590 </td> <td> ≥35 </td> <td> при t +20°С ≥ 110 </td> </tr> </tbody> </table> </div> <h4>Типичный химический состав наплавленного металла (%)</h4> <div class="table-wrap"> <table border="1"> <tbody> <tr> <th> C </th> <th> Si </th> <th> Mn </th> <th> Cr </th> <th> Ni </th> <th> S </th> <th> P </th> </tr> <tr> <td> 0.1 </td> <td> 0.70 </td> <td> 2.0 </td> <td> 27 </td> <td> 21 </td> <td> 0.012 </td> <td> 0.020 </td> </tr> </tbody> </table> </div> <h4>Производимые типоразмеры и рекомендованный сварочный ток</h4> <div class="table-wrap"> <table border="1" class="b_table--oddrow"> <tbody> <tr> <th> Диаметр (мм) </th> <td> 2,0 </td> <td> 2,6 </td> <td> 3,2 </td> <td> 4,0 </td> <td> 5,0 </td> </tr> <tr> <th> Длина, мм </th> <td> 300 </td> <td> 350 </td> <td> 350 </td> <td> 350 </td> <td> 350 </td> </tr> <tr> <th> Рекомендуемый ток, А </th> <td> 25-60 </td> <td> 60-90 </td> <td> 80-120 </td> <td> 110-150 </td> <td> 150-180 </td> </tr> </tbody> </table> </div> <h4>Пространственные положения сварки</h4> <img width="537" alt="svarka3.png" src="/upload/medialibrary/0b4/eswv8qnvu0ljhgitf52js70qgo1orbpf.png" height="150" title="svarka3.png"> <p> <b>ТОК</b> AC, DC+ </p> <p> <b>Упаковка</b> VAC PAC 2кг. Коробка 10 кг. </p> <p> При необходимости повторная прокалка 2 ч. При t – 300-350°С. </p> <br> | Электроды сварочные покрытые MMA
151 | Электрод AG E 316L–15 | https://alfaglobal.ru/upload/iblock/539/w3vn2v5ry827j0nkfbfi34dr0sgjjd70.png | <h3>Классификация</h3> <table border="1" cellpadding="1" cellspacing="1"> <tbody> <tr> <td> AWS A 5.4&nbsp; </td> <td> &nbsp;E 316L-15 </td> </tr> <tr> <td> &nbsp;DIN 8556: </td> <td> &nbsp;E 19 12 3 LB 22 </td> </tr> <tr> <td> &nbsp;DIN EN 1600: </td> <td> &nbsp;E 19 12 3 LB 20+&nbsp; </td> </tr> <tr> <td> &nbsp;Материал №: </td> <td> &nbsp;1.4430 </td> </tr> </tbody> </table> <br> | <h3>Описание</h3> <p> Низкоуглеродистый электрод с&nbsp;основным покрытием содержащий молибден для сварки коррозионно-стойких сталей типа 18&nbsp;Cr 12&nbsp;Ni 2&nbsp;Mo </p> <p> Электрод AG&nbsp;E&nbsp;316L-15 применяется для сварки и&nbsp;покрытия аустенитной нержавеющей стали Сr-Ni-Mo, таких как 03Х18Н10, 08Х18Н10Т, 02Х17Н11М2, 08Х17Н13М2Т, 10Х17Н13М3Т, AISI 304L, 316L, 318, 321,347, когда к&nbsp;металлу шва предъявляются требования по&nbsp;стойкости к&nbsp;межкристаллитной коррозии, а&nbsp;так&nbsp;же биметаллических листов, эксплуатируемых при температуре от −120°С до&nbsp;+400°С.&nbsp;Электрод AG&nbsp;E&nbsp;316L-15 рекомендуется для сварки емкостей с&nbsp;толщиной стенки более 20&nbsp;мм., и&nbsp;других особо ответственных конструкций работающих в&nbsp;контакте с&nbsp;жидкими агрессивными средами, при температуре до&nbsp;400°С, а&nbsp;также изделий работающих в&nbsp;контакте с&nbsp;морской водой. Электрод AG&nbsp;E&nbsp;316L-15 применяется в&nbsp;химической и&nbsp;нефтехимической отрасли, на&nbsp;нефтеперерабатывающих заводах, в&nbsp;пищевой промышленности и&nbsp;для кораблестроения, для сварки труб, емкостей и&nbsp;теплообмеников. </p> <p> Покрытие с&nbsp;очень низким впитыванием влаги. Электрод AG&nbsp;E&nbsp;316L-15 обеспечивает легкое зажигание дуги, лёгкую плавку без брызг, очень лёгкое удаление шлаковой корки, отличный внешний вид наплавленного валика сварного шва, легкое повторное зажигание. </p> <h3>Характеристики</h3> <h4>Типичный химический состав наплавленного металла (%)</h4> <div class="table-wrap"> <table border="1"> <tbody> <tr> <th> C </th> <th> Si </th> <th> Mn </th> <th> Cr </th> <th> Ni </th> <th> Mo </th> <th> S </th> <th> P </th> </tr> <tr> <td> 0.26 </td> <td> 0.40 </td> <td> 1.5 </td> <td> 18 </td> <td> 13.50 </td> <td> 2.40 </td> <td> 0.010 </td> <td> 0.020 </td> </tr> </tbody> </table> </div> <h4>Типичные механические свойства наплавленного металла</h4> <div class="table-wrap"> <table border="1"> <tbody> <tr> <th> Предел прочности МПа </th> <th> Относительное удлинение % </th> <th> Ударная вязкость Дж/см2 </th> </tr> <tr> <td> ≥580 </td> <td> ≥40 </td> <td> при t −120°С ≥ 80<br> при t 20°С ≥ 120 </td> </tr> </tbody> </table> </div> <h4>Производимые типоразмеры и рекомендованный сварочный ток</h4> <div class="table-wrap"> <table border="1" class="b_table--oddrow"> <tbody> <tr> <th> Диаметр (мм) </th> <td> 2,0 </td> <td> 2,6 </td> <td> 3,2 </td> <td> 4,0 </td> <td> 5,0 </td> </tr> <tr> <th> Длина, мм </th> <td> 300 </td> <td> 350 </td> <td> 350 </td> <td> 350 </td> <td> 350 </td> </tr> <tr> <th> Рекомендуемый ток, А </th> <td> 25-60 </td> <td> 50-70 </td> <td> 70-110 </td> <td> 110-140 </td> <td> 140-170 </td> </tr> </tbody> </table> </div> <h4>Положения сварки</h4> <img width="537" alt="svarka3.png" src="/upload/medialibrary/0b4/eswv8qnvu0ljhgitf52js70qgo1orbpf.png" height="150" title="svarka3.png"> <p> <b>ТОК</b> DC+ </p> <p> <b>Упаковка</b> VAC PAC - 2кг. Коробка 10кг. </p> <p> При необходимости повторная прокалка 1 ч. При t – 250°С. </p> | Электроды сварочные покрытые MMA
153 | Электрод AG E 316L–16 | https://alfaglobal.ru/upload/iblock/c03/v75m6imnhgfp48cbu349gx6qew2ag3u8.png | <h3>Классификация</h3> <table border="1" cellpadding="1" cellspacing="1"> <tbody> <tr> <td> Электрод AG&nbsp; </td> <td> &nbsp;E 316L-16 </td> </tr> <tr> <td> &nbsp;DIN 8556: </td> <td> &nbsp;E 19 12 3 LR 23 </td> </tr> <tr> <td> &nbsp;DIN EN 1600: </td> <td> &nbsp;E 19 12 3 L 32 </td> </tr> <tr> <td> &nbsp;НАКС: </td> <td> &nbsp;д.2,6 мм, д. 3,2 мм </td> </tr> <tr> <td colspan="2"> &nbsp;ТУ&nbsp; 1273-003-02945213-2016 &nbsp; </td> </tr> </tbody> </table> <br> | <h3>Описание</h3> <p> Низкоуглеродистый электрод с&nbsp;рутиловым покрытием содержащий молибден для сварки коррозионно-стойких сталей типа 18&nbsp;Cr 12&nbsp;Ni 2&nbsp;Mo. </p> <p> Покрытие с&nbsp;очень низким впитыванием влаги. Электрод AG&nbsp;E&nbsp;316L-16 обеспечивает легкое зажигание дуги, лёгкую плавку без брызг, очень лёгкое удаление шлаковой корки, отличный внешний вид наплавленного валика сварного шва, легкое повторное зажигание. </p> <p> Электрод AG&nbsp;E&nbsp;316L-16 применяется для сварки и&nbsp;покрытия аустенитной нержавеющей стали Сr-Ni-Mo, таких как 03Х18Н10, 08Х18Н10Т, 02Х17Н11М2, 08Х17Н13М2Т, 10Х17Н13М3Т, AISI 304L, 316L, 318, 321,347, когда к&nbsp;металлу шва предъявляются требования по&nbsp;стойкости к&nbsp;межкристаллитной коррозии, а&nbsp;так&nbsp;же биметаллических листов, эксплуатируемых при температуре от −120°С до&nbsp;+400°С.&nbsp;Электрод AG&nbsp;E&nbsp;316L-16 применяется в&nbsp;химической и&nbsp;нефтехимической отрасли, на&nbsp;нефтеперерабатывающих заводах, в&nbsp;пищевой промышленности и&nbsp;для кораблестроения, для сварки труб, емкостей и&nbsp;теплообменников. </p> <h3>Характеристики</h3> <h4>Типичный химический состав наплавленного металла (%)</h4> <div class="table-wrap"> <table border="1"> <tbody> <tr> <th> C </th> <th> Si </th> <th> Mn </th> <th> Cr </th> <th> Ni </th> <th> Mo </th> <th> S </th> <th> P </th> </tr> <tr> <td> 0.26 </td> <td> 0.90 </td> <td> 0.75 </td> <td> 18.50 </td> <td> 12.00 </td> <td> 2.40 </td> <td> 0.010 </td> <td> 0.025 </td> </tr> </tbody> </table> </div> <h4>Типичные механические свойства наплавленного металла</h4> <div class="table-wrap"> <table border="1"> <tbody> <tr> <th> Предел прочности МПа </th> <th> Относительное удлинение % </th> <th> Ударная вязкость Дж/см2 </th> </tr> <tr> <td> ≥590 </td> <td> ≥37 </td> <td> при t +20°С ≥ 70<br> при t -60°С ≥ 60 </td> </tr> </tbody> </table> </div> <h4>Производимые типоразмеры и рекомендованный сварочный ток</h4> <div class="table-wrap"> <table border="1" class="b_table--oddrow"> <tbody> <tr> <th> Диаметр (мм) </th> <td> 2,0 </td> <td> 2,6 </td> <td> 3,2 </td> <td> 4,0 </td> <td> 5,0 </td> </tr> <tr> <th> Длина, мм </th> <td> 300 </td> <td> 350 </td> <td> 350 </td> <td> 350 </td> <td> 350 </td> </tr> <tr> <th> Рекомендуемый ток, А </th> <td> 25-55 </td> <td> 50-80 </td> <td> 80-110 </td> <td> 110-150 </td> <td> 150-180 </td> </tr> </tbody> </table> </div> <h4>Положения сварки</h4> <img width="537" alt="svarka3.png" src="/upload/medialibrary/0b4/eswv8qnvu0ljhgitf52js70qgo1orbpf.png" height="150" title="svarka3.png"> <p> <b>ТОК</b> AC, DC+ </p> <p> <b>Упаковка</b> VAC PAC - 2кг. Коробка 10кг. </p> <p> При необходимости повторная прокалка 1 ч. При t – 250°С. </p> | Электроды сварочные покрытые MMA
152 | Электрод AG E 316L–17 | https://alfaglobal.ru/upload/iblock/abb/k7m0t8uo5i92pygwbmzytr71vy1di9vi.png | <h3>Классификация</h3> <table border="1" cellpadding="1" cellspacing="1"> <tbody> <tr> <td> &nbsp;AWS A 5.4 </td> <td> E 316L-17&nbsp; </td> </tr> <tr> <td> &nbsp;DIN 8556: </td> <td> &nbsp;E 19 12 3 LR 23 </td> </tr> <tr> <td> &nbsp;DIN EN 1600: </td> <td> &nbsp;E 19 12 3 L 32 </td> </tr> <tr> <td> &nbsp;Материал №: </td> <td> &nbsp;1.4430 </td> </tr> </tbody> </table> <br> | <h3>Описание</h3> <p> Низкоуглеродистый электрод с&nbsp;кисло-рутиловым покрытием содержащий молибден для сварки коррозионно-стойких сталей типа 18&nbsp;Cr 12&nbsp;Ni 2&nbsp;Mo. </p> <p> Электрод AG&nbsp;E&nbsp;316L-17 применяется для сварки и&nbsp;покрытия аустенитной нержавеющей стали Сr-Ni-Mo, таких как 03Х18Н10, 08Х18Н10Т, 02Х17Н11М2, 08Х17Н13М2Т, 10Х17Н13М3Т, AISI 304L, 316L, 318, 321,347, когда к&nbsp;металлу шва предъявляются требования по&nbsp;стойкости к&nbsp;межкристаллитной коррозии, а&nbsp;так&nbsp;же биметаллических листов, эксплуатируемых при температуре от −120°С до&nbsp;+400°С.&nbsp;Электрод AG&nbsp;E&nbsp;316L-17 рекомендуется для сварки ответственных конструкций работающих в&nbsp;контакте с&nbsp;жидкими агрессивными средами, при температуре до&nbsp;400°С.&nbsp;Электрод AG&nbsp;E&nbsp;316L-17 применяется в&nbsp;химической и&nbsp;нефтехимической отрасли, на&nbsp;нефтеперерабатывающих заводах, в&nbsp;пищевой промышленности и&nbsp;для кораблестроения, для сварки труб, емкостей и&nbsp;теплообменников. </p> <p> Покрытие с&nbsp;очень низким впитыванием влаги. Электрод AG&nbsp;E&nbsp;316L-17 обеспечивает легкое зажигание дуги, лёгкую плавку без брызг, очень лёгкое удаление шлаковой корки, отличный внешний вид наплавленного валика сварного шва, легкое повторное зажигание. </p> <h3>Характеристики</h3> <h4>Типичный химический состав наплавленного металла (%)</h4> <div class="table-wrap"> <table border="1"> <tbody> <tr> <th> C </th> <th> Si </th> <th> Mn </th> <th> Cr </th> <th> Ni </th> <th> Mo </th> <th> S </th> <th> P </th> </tr> <tr> <td> 0.026 </td> <td> 0.90 </td> <td> 0.75 </td> <td> 18.5 </td> <td> 11.70 </td> <td> 2.30 </td> <td> 0.015 </td> <td> 0.020 </td> </tr> </tbody> </table> </div> <h4>Типичные механические свойства наплавленного металла</h4> <div class="table-wrap"> <table border="1"> <tbody> <tr> <th> Предел прочности МПа </th> <th> Относительное удлинение % </th> <th> Ударная вязкость Дж/см2 </th> </tr> <tr> <td> ≥590 </td> <td> ≥40 </td> <td> при t +20С°С ≥ 80<br> при t -20С°С ≥ 70 </td> </tr> </tbody> </table> <h4>Производимые типоразмеры и рекомендованный сварочный ток</h4> <table border="1" class="b_table--oddrow"> <tbody> <tr> <th> Диаметр (мм) </th> <td> 2,0 </td> <td> 2,6 </td> <td> 3,2 </td> <td> 4,0 </td> <td> 5,0 </td> </tr> <tr> <th> Длина, мм </th> <td> 300 </td> <td> 350 </td> <td> 350 </td> <td> 350 </td> <td> 350 </td> </tr> <tr> <th> Рекомендуемый ток, А </th> <td> 25-55 </td> <td> 50-70 </td> <td> 70-100 </td> <td> 100-140 </td> <td> 140-170 </td> </tr> </tbody> </table> </div> <h4>Положения сварки</h4> <img width="537" alt="svarka3.png" src="/upload/medialibrary/0b4/eswv8qnvu0ljhgitf52js70qgo1orbpf.png" height="150" title="svarka3.png"> <p> <b>ТОК</b> DC+ </p> <p> <b>Упаковка</b> VAC PAC - 2кг. Коробка 10кг. </p> <p> При необходимости повторная прокалка 1 ч. При t – 250°С. </p> | Электроды сварочные покрытые MMA
154 | Электрод AG E 347–15 | https://alfaglobal.ru/upload/iblock/794/1uqkyeq3o3d6lvmod9z9wj2romtgy42e.png | <h3>Классификация</h3> <table border="1" cellpadding="1" cellspacing="1"> <tbody> <tr> <td> AWS A 5.4&nbsp; </td> <td> E 347-15&nbsp; </td> </tr> <tr> <td> DIN 8556:&nbsp; </td> <td> E 19 9 Nb B 20+&nbsp; </td> </tr> <tr> <td> DIN EN 1600:<br> </td> <td> E 19 9 Nb B 22<br> </td> </tr> <tr> <td> НАКС:<br> </td> <td> д.2,6 мм., д. 3,2 мм., д. 4,0 мм<br> </td> </tr> <tr> <td colspan="2"> ТУ&nbsp; 25.93.15 – 011 – 02945213 – 2020<br> </td> </tr> </tbody> </table> <br> | <h3>Описание</h3> <p> AG&nbsp;E&nbsp;347-15 аустенитный стабилизированный ниобием электрод с&nbsp;основным покрытием с&nbsp;содержанием ферритной фазы 4-6%. Покрытие электрода с&nbsp;очень низким впитыванием влаги. Электрод AG&nbsp;E&nbsp;347-15 обеспечивает легкое зажигание дуги, лёгкую плавку без брызг, очень лёгкое удаление шлаковой корки, отличный внешний вид наплавленного валика сварного шва, легкое повторное зажигание. Электрод предназначен для сварки стыков нестабилизированной и&nbsp;стабилизированной аустенитной, устойчивой к&nbsp;воздействию химических веществ, CrNi стали при температуре эксплуатации до&nbsp;400°С, для коррозионностойких&nbsp;Cr типов стали. Наплавленный металл имеет высокие механические свойства при высоких температурах, подходит для сварки деталей и&nbsp;конструкций, работающих при высокой температуре. Имеет высокую стойкость к&nbsp;межкристаллитной коррозии. Электрод AG&nbsp;E&nbsp;347-15 применяется для сварки следующих марок стали: 12X48H9T, 12X18H10T, 12X18H12T, AISI 304, 308, 321, 347 и&nbsp;т.&nbsp;п. </p> <h3>Характеристики</h3> <h4>Типичный химический состав наплавленного металла (%)</h4> <div class="table-wrap"> <table border="1"> <tbody> <tr> <th> C </th> <th> Si </th> <th> Mn </th> <th> Cr </th> <th> Ni </th> <th> S </th> <th> P </th> <th> Nb </th> </tr> <tr> <td> 0.03 </td> <td> 0.40 </td> <td> 1.00 </td> <td> 19.0 </td> <td> 10.50 </td> <td> 0.015 </td> <td> 0.020 </td> <td> 0.35 </td> </tr> </tbody> </table> </div> <h4>Типичные механические свойства наплавленного металла</h4> <div class="table-wrap"> <table border="1"> <tbody> <tr> <th> Предел прочности МПа </th> <th> Относительное удлинение % </th> <th> Ударная вязкость Дж/см2 </th> </tr> <tr> <td> ≥590 </td> <td> ≥38 </td> <td> при t -120°С ≥ 40<br> при t +20°С ≥ 120 </td> </tr> </tbody> </table> </div> <h4>Производимые типоразмеры и рекомендованный сварочный ток</h4> <div class="table-wrap"> <table border="1" class="b_table--oddrow"> <tbody> <tr> <th> Диаметр (мм) </th> <td> 2,0 </td> <td> 2,6 </td> <td> 3,2 </td> <td> 4,0 </td> <td> 5,0 </td> </tr> <tr> <th> Длина, мм </th> <td> 300 </td> <td> 350 </td> <td> 350 </td> <td> 350 </td> <td> 350 </td> </tr> <tr> <th> Рекомендуемый ток, А </th> <td> 25-55 </td> <td> 50-70 </td> <td> 80-100 </td> <td> 110-140 </td> <td> 140-170 </td> </tr> </tbody> </table> </div> <h4>Положения сварки</h4> <img width="537" alt="svarka3.png" src="/upload/medialibrary/0b4/eswv8qnvu0ljhgitf52js70qgo1orbpf.png" height="150" title="svarka3.png"> <p> <b>ТОК</b> AC, DC+ </p> <p> </p> <p> <b>Упаковка</b> VAC PAC 2кг. Коробка 10 кг. </p> <p> <b>Межпроходная t</b> &lt; 150°С. </p> <p> При необходимости повторная прокалка 1 ч. При t – 300-350°С. </p> | Электроды сварочные покрытые MMA
155 | Электрод AG E 347–16 | https://alfaglobal.ru/upload/iblock/22e/3lse3vi5jk5iw6vljrqsf858fev92k1q.png | <h3>Классификация</h3> <table border="1" cellpadding="1" cellspacing="1"> <tbody> <tr> <td> AWS A 5.4&nbsp; </td> <td> E 347-16<br> </td> </tr> <tr> <td> DIN 8556:<br> </td> <td> E 19 9 Nb R 23<br> </td> </tr> <tr> <td> DIN EN 1600:<br> </td> <td> E 19 9 Nb R 32<br> </td> </tr> <tr> <td> НАКС:&nbsp; </td> <td> д.2,6 мм., д. 3,2 мм., д. 4,0 мм&nbsp; </td> </tr> <tr> <td colspan="2"> ТУ&nbsp; 1273-003-02945213-2016<br> </td> </tr> <tr> <td> Материал №:<br> </td> <td> 1.4551<br> </td> </tr> </tbody> </table> <br> | <h3>Описание</h3> <p> Аустенитный стабилизированный ниобием электрод с&nbsp;рутиловым покрытием с&nbsp;содержанием ферритной фазы 5-8%. Покрытие электрода с&nbsp;очень низким впитыванием влаги. Электрод AG&nbsp;E&nbsp;347-16 обеспечивает легкое зажигание дуги, лёгкую плавку без брызг, очень лёгкое удаление шлаковой корки, отличный внешний вид наплавленного валика сварного шва, легкое повторное зажигание. Электрод предназначен для сварки стыков нестабилизированной и&nbsp;стабилизированной аустенитной, устойчивой к&nbsp;воздействию химических веществ CrNi стали при температуре эксплуатации до&nbsp;400°С, для коррозионностойких&nbsp;Cr типов стали. Наплавленный металл имеет высокие механические свойства при высоких температурах, подходит для сварки деталей и&nbsp;конструкций, работающих при высокой температуре. Имеет высокую стойкость к&nbsp;межкристаллитной коррозии. Электрод AG&nbsp;E&nbsp;347-16 применяется для сварки следующих марок стали: 12X48H9T, 12X18H10T, 12X18H12T, AISI 321, 347 и&nbsp;т.&nbsp;п. </p> <h3>Характеристики</h3> <h4>Типичный химический состав наплавленного металла (%)</h4> <div class="table-wrap"> <table border="1"> <tbody> <tr> <th> C </th> <th> Si </th> <th> Mn </th> <th> Cr </th> <th> Ni </th> <th> S </th> <th> P </th> <th> Nb </th> </tr> <tr> <td> 0.04 </td> <td> 0.80 </td> <td> 1.00 </td> <td> 19.0 </td> <td> 10.00 </td> <td> 0.015 </td> <td> 0.020 </td> <td> 0.045 </td> </tr> </tbody> </table> </div> <h4>Типичные механические свойства наплавленного металла</h4> <div class="table-wrap"> <table border="1"> <tbody> <tr> <th> Предел прочности МПа </th> <th> Относительное удлинение % </th> <th> Ударная вязкость Дж/см2 </th> </tr> <tr> <td> ≥590 </td> <td> ≥40 </td> <td> при t -120°С ≥ 60 </td> </tr> </tbody> </table> </div> <h4>Производимые типоразмеры и рекомендованный сварочный ток</h4> <div class="table-wrap"> <table border="1" class="b_table--oddrow"> <tbody> <tr> <th> Диаметр (мм) </th> <td> 2,0 </td> <td> 2,6 </td> <td> 3,2 </td> <td> 4,0 </td> <td> 5,0 </td> </tr> <tr> <th> Длина, мм </th> <td> 300 </td> <td> 350 </td> <td> 350 </td> <td> 350 </td> <td> 350 </td> </tr> <tr> <th> Рекомендуемый ток, А </th> <td> 25-55 </td> <td> 50-80 </td> <td> 80-110 </td> <td> 110-150 </td> <td> 150-180 </td> </tr> </tbody> </table> </div> <h4>Положения сварки</h4> <img width="537" alt="svarka3.png" src="/upload/medialibrary/0b4/eswv8qnvu0ljhgitf52js70qgo1orbpf.png" height="150" title="svarka3.png"> <p> ТОК AC, DC+ </p> <p> Упаковка VAC PAC 2кг. Коробка 10 кг. </p> <p> При необходимости повторная прокалка 1 ч. При t – 300-350°С. </p> | Электроды сварочные покрытые MMA
156 | Электрод AG E 347–17 | https://alfaglobal.ru/upload/iblock/d59/z1h1zd26by1q9xorx6jhuxgd06qe2mvo.png | <h3>Классификация</h3> <table border="1" cellpadding="1" cellspacing="1"> <tbody> <tr> <td> AWS A 5.4&nbsp; </td> <td> E 347-17&nbsp; </td> </tr> <tr> <td> DIN 8556:<br> </td> <td> E 19 9 Nb R 23&nbsp; </td> </tr> <tr> <td> DIN EN 1600:<br> </td> <td> E 19 9 Nb R 32<br> </td> </tr> <tr> <td> Материал №:<br> </td> <td> 1.4551<br> </td> </tr> </tbody> </table> <br> | <h3>Описание</h3> <p> AG&nbsp;E&nbsp;347-17 аустенитный стабилизированный ниобием электрод с&nbsp;кисло-рутиловым покрытием с&nbsp;содержанием ферритной фазы 4-6%. Покрытие электрода с&nbsp;очень низким впитыванием влаги. Электрод AG&nbsp;E&nbsp;347-17 обеспечивает легкое зажигание дуги, лёгкую плавку без брызг, очень лёгкое удаление шлаковой корки, отличный внешний вид наплавленного валика сварного шва, легкое повторное зажигание. Электрод предназначен для сварки стыков нестабилизированной и&nbsp;стабилизированной аустенитной, устойчивой к&nbsp;воздействию химических веществ, CrNi стали при температуре эксплуатации до&nbsp;400°С, для коррозионностойких&nbsp;Cr типов стали. Наплавленный металл имеет высокие механические свойства при высоких температурах, подходит для сварки деталей и&nbsp;конструкций, работающих при высокой температуре. Имеет высокую стойкость к&nbsp;межкристаллитной коррозии. Электрод AG&nbsp;E&nbsp;347-17 применяется для сварки следующих марок стали: 12X48H9T, 12X18H10T, 12X18H12T, AISI 304, 308, 321, 347 и&nbsp;т.&nbsp;п. </p> <h3>Характеристики</h3> <h4>Типичный химический состав наплавленного металла (%)</h4> <div class="table-wrap"> <table border="1"> <tbody> <tr> <th> C </th> <th> Si </th> <th> Mn </th> <th> Cr </th> <th> Ni </th> <th> S </th> <th> P </th> <th> Nb </th> </tr> <tr> <td> 0.04 </td> <td> 0.480 </td> <td> 0.80 </td> <td> 20.0 </td> <td> 10.50 </td> <td> 0.015 </td> <td> 0.020 </td> <td> 0.45 </td> </tr> </tbody> </table> </div> <h4>Типичные механические свойства наплавленного металла</h4> <div class="table-wrap"> <table border="1"> <tbody> <tr> <th> Предел прочности МПа </th> <th> Относительное удлинение % </th> <th> Ударная вязкость Дж/см2 </th> </tr> <tr> <td> ≥620 </td> <td> ≥40 </td> <td> при t +20°С ≥ 60 </td> </tr> </tbody> </table> </div> <h4>Производимые типоразмеры и рекомендованный сварочный ток</h4> <div class="table-wrap"> <table border="1" class="b_table--oddrow"> <tbody> <tr> <th> Диаметр (мм) </th> <td> 2,6 </td> <td> 3,2 </td> <td> 4,0 </td> <td> 5,0 </td> </tr> <tr> <th> Длина, мм </th> <td> 350 </td> <td> 350 </td> <td> 350 </td> <td> 350 </td> </tr> <tr> <th> Рекомендуемый ток, А </th> <td> 50-80 </td> <td> 80-110 </td> <td> 110-150 </td> <td> 150-180 </td> </tr> </tbody> </table> </div> <h4>Положения сварки</h4> <img width="537" alt="svarka3.png" src="/upload/medialibrary/0b4/eswv8qnvu0ljhgitf52js70qgo1orbpf.png" height="150" title="svarka3.png"> <p> <b>ТОК</b> AC, DC+ </p> <p> <b>Упаковка</b> VAC PAC 2кг. Коробка 10 кг. </p> <p> При необходимости повторная прокалка 1 ч. При t – 300-350°С. </p> | Электроды сварочные покрытые MMA
157 | Электрод AG E 385–16 | https://alfaglobal.ru/upload/iblock/a73/8c3cqsoc9z8gy0swlygyi9d7xze6zyvu.png | <h3>Классификация</h3> <table border="1" cellpadding="1" cellspacing="1"> <tbody> <tr> <td> AWS A 5.4&nbsp; </td> <td> E 385-16&nbsp; </td> </tr> <tr> <td> DIN 8556:<br> </td> <td> E 20 25 5 Cu LR 23<br> </td> </tr> <tr> <td> DIN EN 1600:<br> </td> <td> E 20 25 5 Cu LR 32&nbsp;<br> </td> </tr> <tr> <td> Материал №:<br> </td> <td> 1.4842<br> </td> </tr> </tbody> </table> <br> | <h3>Описание</h3> <p> AG&nbsp;E&nbsp;385-16 электрод с&nbsp;рутиловым покрытием предназначен для сварки полностью аустенитных нержавеющих сталей типа 904L, 06ХН28МДТ и&nbsp;аналогичных. Швы выполненные электродом AG&nbsp;E-385-16 характеризуются полностью отсутствием ферритной фазы, аустенитной структурой и&nbsp;стойки к&nbsp;межкристаллитной, питтинговой и&nbsp;щелевой коррозиям при температуре эксплуатации до&nbsp;350°С, а&nbsp;также стойки к&nbsp;коррозионному растрескиванию под напряжением. Электроды AG&nbsp;E-385-16 применяется для производства и&nbsp;ремонта оборудования для химической и&nbsp;нефтехимической промышленностей, оборудования для производства сульфатных и&nbsp;фосфатных удобрений, целлюлозно-бумажной и&nbsp;фармацевтической промышленности для сварки сталей типа 10Х16Н25АМ6, 06Х23Н28М3ДТ, 06ХН28МДТ, 03Х25НДГБ, 304, 308, 316, 904L и&nbsp;им&nbsp;подобных, эксплуатирующихся в&nbsp;условиях влажной коррозии при температурах до&nbsp;400°С.&nbsp;Металл наплавленный электродами AG&nbsp;E-385-16 стоек к&nbsp;воздействию муравьиной, уксусной, серной, ортофосфорной, бескислородных кислот, а&nbsp;также морской воды. </p> <h3>Характеристики</h3> <h4>Типичный химический состав наплавленного металла (%)</h4> <div class="table-wrap"> <table border="1"> <tbody> <tr> <th> C </th> <th> Si </th> <th> Mn </th> <th> Cr </th> <th> Ni </th> <th> Mo </th> <th> Cu </th> <th> S </th> <th> P </th> </tr> <tr> <td> &lt;0.03 </td> <td> 0.80 </td> <td> 1.0 </td> <td> 20.5 </td> <td> 25.0 </td> <td> 4.50 </td> <td> 1.50 </td> <td> 0.015 </td> <td> 0.020 </td> </tr> </tbody> </table> </div> <h4>Типичные механические свойства наплавленного металла</h4> <div class="table-wrap"> <table border="1"> <tbody> <tr> <th> Предел прочности МПа </th> <th> Относительное удлинение % </th> <th> Ударная вязкость Дж/см2 </th> </tr> <tr> <td> ≥570 </td> <td> ≥35 </td> <td> при t +20°С ≥ 70 </td> </tr> </tbody> </table> </div> <h4>Производимые типоразмеры и рекомендованный сварочный ток</h4> <div class="table-wrap"> <table border="1" class="b_table--oddrow"> <tbody> <tr> <th> Диаметр (мм) </th> <td> 2,6 </td> <td> 3,2 </td> <td> 4,0 </td> </tr> <tr> <th> Длина, мм </th> <td> 350 </td> <td> 350 </td> <td> 350 </td> </tr> <tr> <th> Рекомендуемый ток, А </th> <td> 50-80 </td> <td> 80-110 </td> <td> 100-150 </td> </tr> </tbody> </table> </div> <h4>Положения сварки</h4> <img width="537" alt="svarka3.png" src="/upload/medialibrary/0b4/eswv8qnvu0ljhgitf52js70qgo1orbpf.png" height="150" title="svarka3.png"> <p> <b>ТОК</b> AC, DC+ </p> <p> <b>Упаковка</b> VAC PAC 2кг. Коробка 10 кг. </p> <p> При необходимости повторная прокалка 2 ч. При t – 300-350°С. </p> | Электроды сварочные покрытые MMA
Проволока сплошного сечения для MIG/MAG сварки
90 | Сварочная проволока AG ER–307LSi | https://alfaglobal.ru/upload/iblock/bec/qcl3u8p1oaxgldx1wizprnwn2w3mhwsn.jpg | <h3>Классификация</h3> <table border="1" cellpadding="1" cellspacing="1"> <tbody> <tr> <td> &nbsp;AWS A 5.9: </td> <td> ER 307LSi&nbsp; </td> </tr> <tr> <td> &nbsp;EN 12072: </td> <td> &nbsp;G 18 8 Mn </td> </tr> <tr> <td> &nbsp;НАКС: </td> <td> &nbsp;д. 1,2 мм </td> </tr> <tr> <td colspan="2"> &nbsp;ТУ 1222-002-02945213-2016 &nbsp; </td> </tr> </tbody> </table> <br> | <h3>Описание</h3> <p> Проволока AG&nbsp;ER-307LSi является высоколегированной сварочной проволокой аустенитного класса сплошного сечения, пригодной для сварки аустенитных марганцовистых нержавеющих сталей, (типа сталей Гадфильда), а&nbsp;также других аустенитных сталей с&nbsp;высоким содержанием марганца, и&nbsp;их&nbsp;сварки с&nbsp;другими сталями, а&nbsp;также сталей с&nbsp;ограниченной свариваемостью, когда к&nbsp;прочностным характеристикам шва не&nbsp;предъявляются высокие требования. Проволоку AG&nbsp;ER-307LSi можно применять и&nbsp;для сварки Cr/Ni аустенитных сталей, когда к&nbsp;металлу шва не&nbsp;предъявляются требования по&nbsp;стойкости к&nbsp;МКК, сталей с&nbsp;ограниченной свариваемостью, а&nbsp;тек&nbsp;же некоторых разнородных сталей. Наплавленный металл коррозиестоек, и&nbsp;стоек к&nbsp;образованию окалины при температуре эксплуатации до&nbsp;850°С, но&nbsp;не&nbsp;устойчив к&nbsp;парам сернистых газов при температуре &gt; 500°C. Содержание Si ~ 0.80 ведет к&nbsp;увеличению текучести сварочной ванны, улучшает сварные свойства и&nbsp;внешний вид сварного шва, а&nbsp;высокое содержание марганца делает его стоиким к&nbsp;образованию горячих трещин. </p> <p> Проволока AG&nbsp;ER-307LSi широко применяется в&nbsp;транспортном машиностроении, для производства и&nbsp;ремонта узлов и&nbsp;деталей машин. Проволока имеет специальную обработку для создания отличной подачи и&nbsp;стабильность дуги. Так&nbsp;же технологии высокоточной намотки слоями обеспечивают равномерную, бесперебойную подачу. </p> <h3>Характеристики</h3> <h4>Химический состав (%)</h4> <div class="table-wrap"> <table style="width: 100%;" border="1"> <tbody> <tr> <th style="text-align: center; padding: 10px;"> C </th> <th style="text-align: center; padding: 10px;"> Mn </th> <th style="text-align: center; padding: 10px;"> Si </th> <th style="text-align: center; padding: 10px;"> Cr </th> <th style="text-align: center; padding: 10px;"> Ni </th> <th style="text-align: center; padding: 10px;"> Mo </th> <th style="text-align: center; padding: 10px;"> Cu </th> <th style="text-align: center; padding: 10px;"> S </th> <th style="text-align: center; padding: 10px;"> P </th> </tr> <tr> <td style="text-align: center; padding: 10px;"> max 0.20 </td> <td style="text-align: center; padding: 10px;"> 5.0-8.0 </td> <td style="text-align: center; padding: 10px;"> 0.65-1.20 </td> <td style="text-align: center; padding: 10px;"> 17.0-20.0 </td> <td style="text-align: center; padding: 10px;"> 7.00-10.00 </td> <td style="text-align: center; padding: 10px;"> max 0.5&nbsp; </td> <td style="text-align: center; padding: 10px;"> max 0.5 </td> <td style="text-align: center; padding: 10px;"> max 0.03 </td> <td style="text-align: center; padding: 10px;"> max 0.03 </td> </tr> </tbody> </table> </div> <h4>Механические свойства</h4> <div class="table-wrap"> <table style="width: 100%; height: 36px;" border="1"> <tbody> <tr style="height: 18px;"> <th style="text-align: center; padding: 10px; height: 18px;"> Предел текучести Мпа </th> <th style="text-align: center; padding: 10px; height: 18px;"> Предел прочности Мпа </th> <th style="text-align: center; padding: 10px; height: 18px;"> Удлинение А5 (%) </th> <th style="text-align: center; padding: 10px; height: 18px;"> Ударная вязкость </th> <tr style="height: 18px;"> <td style="text-align: center; padding: 10px; height: 18px;"> ≥ 450 </td> <td style="text-align: center; padding: 10px; height: 18px;"> ≥ 640 </td> <td style="text-align: center; padding: 10px; height: 18px;"> ≥ 41% </td> <td style="padding: 10px; text-align: center; height: 18px;"> &nbsp; &nbsp;+20°С ≥&nbsp;160 Дж/см2&nbsp; &nbsp; &nbsp; </td> </tr> </tbody> </table> </div> <p> Химический состав и механические свойства наплавленного металла могут меняться в зависимости от типа применяемого защитного газа. Рекомендуется применять защитный газ 98% Ar+2%O2 или Ar+2-3%CО2. </p> <p> <b>Электрический ток:</b> - DC (+) </p> <p> <b>Условия хранения:</b> хранить в сухом месте, избегать конденсации. </p> <p> <b>Межпроходная температура:</b> &lt; 150°С </p> <h4>Положение при сварке</h4> <img width="648" alt="svarka1.png" src="/upload/medialibrary/3fe/z1ui1069z1rfvsci9ofggr828ayyegbo.png" height="150" title="svarka1.png"><br> <h4>Рекомендуемые данные сварки</h4> <div class="table-wrap"> <table style="width: 100%; height: 90px;" border="1"> <tbody> <tr style="height: 18px;"> <th style="text-align: center; padding: 10px; height: 18px;"> Рабочий диапазон </th> <th style="text-align: center; padding: 10px; height: 18px;"> Диаметр, (мм) </th> <th style="text-align: center; padding: 10px; height: 18px;"> 0,8 </th> <th style="text-align: center; padding: 10px; height: 18px;"> 1,0 </th> <th style="text-align: center; padding: 10px; height: 18px;"> 1,20 </th> </tr> <tr style="height: 18px;"> <td rowspan="2" style="text-align: center; padding: 10px; height: 36px;"> Ar+ 1~2% CO2 </td> <th style="text-align: center; padding: 10px; height: 18px;"> Амперы </th> <td style="text-align: center; padding: 10px; height: 18px;"> 40~120 </td> <td style="text-align: center; padding: 10px; height: 18px;"> 80~160 </td> <td style="text-align: center; padding: 10px; height: 18px;"> 100~210 </td> </tr> <tr style="height: 18px;"> <th style="text-align: center; padding: 10px; height: 18px;"> Вольты </th> <td style="text-align: center; padding: 10px; height: 18px;"> 15~20 </td> <td style="text-align: center; padding: 10px; height: 18px;"> 16~22 </td> <td style="text-align: center; padding: 10px; height: 18px;"> 17~22 </td> </tr> <tr style="height: 18px;"> <td rowspan="2" style="text-align: center; padding: 10px; height: 36px;"> Ar+ 1~2% O2 </td> <th style="text-align: center; padding: 10px; height: 18px;"> Амперы </th> <td style="text-align: center; padding: 10px; height: 18px;"> 160~210 </td> <td style="text-align: center; padding: 10px; height: 18px;"> 180~280 </td> <td style="text-align: center; padding: 10px; height: 18px;"> 200~300 </td> </tr> <tr style="height: 18px;"> <th style="text-align: center; padding: 10px; height: 18px;"> Вольты </th> <td style="text-align: center; padding: 10px; height: 18px;"> 24~28 </td> <td style="text-align: center; padding: 10px; height: 18px;"> 24~30 </td> <td style="text-align: center; padding: 10px; height: 18px;"> 24~30 </td> </tr> </tbody> </table> </div> <h4>Поставляемые диаметры</h4> <div class="table-wrap"> <table style="width: 100%;" border="1"> <tbody> <tr> <th style="text-align: center; padding: 10px;"> Диаметр (мм) </th> <td style="text-align: center; padding: 10px;"> 0,8 </td> <td style="text-align: center; padding: 10px;"> 1,0 </td> <td style="text-align: center; padding: 10px;"> 1,20 </td> <td style="text-align: center; padding: 10px;"> 1,6 </td> </tr> <tr> <th style="text-align: center; padding: 10px;"> Вес катушки (кг) </th> <td style="text-align: center; padding: 10px;"> 5,0 кг, 15 кг </td> <td style="text-align: center; padding: 10px;"> 5,0 кг, 15 кг </td> <td style="text-align: center; padding: 10px;"> 5,0 кг, 15 кг </td> <td style="text-align: center; padding: 10px;"> 15 кг </td> </tr> </tbody> </table> </div> | Проволока сплошного сечения для MIG/MAG сварки
91 | Сварочная проволока AG ER–308LSi | https://alfaglobal.ru/upload/iblock/bec/qcl3u8p1oaxgldx1wizprnwn2w3mhwsn.jpg | <h3>Классификация</h3> <p> </p> <table border="1" cellpadding="1" cellspacing="1"> <tbody> <tr> <td> &nbsp;AWS A 5.9: </td> <td> ER 308LSi&nbsp; </td> </tr> <tr> <td> &nbsp;EN 12072: </td> <td> &nbsp;G 19 9 LSi </td> </tr> <tr> <td> &nbsp;НАКС: </td> <td> &nbsp;д.1,0 мм., д. 1,2 мм.,&nbsp; д.1,6 мм. </td> </tr> <tr> <td colspan="2"> &nbsp;ТУ&nbsp; 1222-002-02945213-2016 &nbsp; </td> </tr> </tbody> </table> <br> <p> </p> | <h3></h3> <h3>Описание</h3> AG&nbsp;ER-308LSi является коррозионностойкой хромоникелевой 20Cr/9Ni, сварочной проволокой аустенитного класса сплошного сечения с&nbsp;особо низким содержанием углерода, пригодной для сварки аустенитных нержавеющих сталей, марки 18Cr/8Ni, типа сталей марок AISI 301, 302, 304, 304L, 308 и&nbsp;308L, 03Х18Н11, 06Х18Н11, 08Х18Н10Т и&nbsp;т.&nbsp;п. Незначительное содержание углерода значительно снижает риск возникновения межкристаллической коррозии, а&nbsp;наличие кремния обеспечивает высокое качество сварного шва. Контролируемое содержание феррита, равное 5-10%, придает металлу шва высокую сопротивляемость к&nbsp;образованию трещин. Содержание Si ~ 0.80 ведет к&nbsp;увеличению текучести сварочной ванны, улучшает сварные свойства и&nbsp;внешний вид сварного шва. <br> Проволока AG&nbsp;ER-308LSi применяется в&nbsp;пищевой промышленности, химическом и&nbsp;нефтехимическом машиностроении, могут применяться для сварки трубопроводов, изготовления емкостей, бойлеров. Проволока имеет специальную обработку для создания отличной подачи и&nbsp;стабильность дуги. Так&nbsp;же технологии высокоточной намотки слоями обеспечивают равномерную, бесперебойную подачу. <h3>Характеристики</h3> <h4>Химический состав (%)</h4> <div class="table-wrap"> <table border="1"> <tbody> <tr> <th> C </th> <th> Mn </th> <th> Si </th> <th> Cr </th> <th> Ni </th> <th> Mo </th> <th> Cu </th> <th> S </th> <th> P </th> </tr> <tr> <td> max 0.030 </td> <td> 1.60-2.50 </td> <td> 0.65-1.00 </td> <td> 19.50-22.00 </td> <td> 9.00-11.00 </td> <td> max 0.75 </td> <td> max 0.75 </td> <td> max 0.03 </td> <td> max 0.03 </td> </tr> </tbody> </table> </div> <h4>Механические свойства</h4> <div class="table-wrap"> <table border="1"> <tbody> <tr> <th> Предел текучести Мпа </th> <th> Предел прочности Мпа </th> <th> Удлинение А5 (%) </th> <th> Ударная вязкость </th> </tr> <tr> <td> ≥ 350 </td> <td> ≥ 520 </td> <td> ≥ 35% </td> <td> &nbsp; &nbsp;+20°С ≥ 110 Дж/см2&nbsp; &nbsp; &nbsp;&nbsp;<br> &nbsp; &nbsp; - 60°С ≥ 90 Дж/см2&nbsp; &nbsp; &nbsp;&nbsp;<br> &nbsp; &nbsp; -196°С ≥ 60 Дж/см2&nbsp; &nbsp; &nbsp;&nbsp; </td> </tr> </tbody> </table> </div> <br> Химический состав и механические свойства наплавленного металла могут меняться в зависимости от типа применяемого защитного газа. Рекомендуется применять защитный газ 98% Ar+2%O2 или Ar+2-3%CО2. <br> Электрический ток: - DC (+) <br> Условия хранения: хранить в сухом месте, избегать конденсации. <h4>Положение при сварке</h4> <img width="648" alt="svarka1.png" src="/upload/medialibrary/3fe/z1ui1069z1rfvsci9ofggr828ayyegbo.png" height="150" title="svarka1.png"> <div class="table-wrap"> <h4>Рекомендуемые данные сварки</h4> <table border="1"> <tbody> <tr> <th> Рабочий диапазон </th> <th> Диаметр, (мм) </th> <th> 0,8 </th> <th> 1,0 </th> <th> 1,20 </th> </tr> <tr> <td rowspan="2"> Ar+ 1~2% CO2 </td> <th> Амперы </th> <td> 40~120 </td> <td> 80~160 </td> <td> 100~210 </td> </tr> <tr> <th> Вольты </th> <td> 15~20 </td> <td> 16~22 </td> <td> 17~22 </td> </tr> <tr> <td rowspan="2"> Ar+ 1~2% O2 </td> <th> Амперы </th> <td> 160~210 </td> <td> 180~280 </td> <td> 200~300 </td> </tr> <tr> <th> Вольты </th> <td> 24~28 </td> <td> 24~30 </td> <td> 24~30 </td> </tr> </tbody> </table> </div> <h4>Поставляемые диаметры</h4> <div class="table-wrap"> <table border="1"> <tbody> <tr> <th> Диаметр (мм) </th> <td> 0,8 </td> <td> 1,0 </td> <td> 1,20 </td> <td> 1,6 </td> </tr> <tr> <td> Вес катушки (кг) </td> <td> 1,0 кг, 5,0 кг, 15 кг </td> <td> 1,0 кг, 5,0 кг, 15 кг </td> <td> 1,0 кг, 5,0 кг, 15 кг </td> <td> 15 кг </td> </tr> </tbody> </table> <br> <table border="1"> </table> </div> | Проволока сплошного сечения для MIG/MAG сварки
92 | Сварочная проволока AG ER–309LSi | https://alfaglobal.ru/upload/iblock/bec/qcl3u8p1oaxgldx1wizprnwn2w3mhwsn.jpg | <h3> Классификация</h3> <table border="1" cellpadding="1" cellspacing="1"> <tbody> <tr> <td> &nbsp;AWS A 5.9: </td> <td> &nbsp;ER 309LSi </td> </tr> <tr> <td> &nbsp;EN ISO 14343-А: </td> <td> &nbsp;G 23 12 LSi </td> </tr> <tr> <td> &nbsp;НАКС:&nbsp; </td> <td> &nbsp;д. 1,2 мм </td> </tr> <tr> <td colspan="2"> &nbsp;ТУ&nbsp; 1222-002-02945213-2016 &nbsp; </td> </tr> </tbody> </table> <br> | <h3>Описание</h3> <p> AG&nbsp;ER-309LSi является коррозионностойкой проволокой аустенитного типа 23Cr12Ni, наплавляющая сварной металл с&nbsp;низким содержанием углерода. Структура наплавленного металла содержит ферритную фазу, что придает металлу шва стойкость против образования горячих трещин. Высокий уровень легирующих элементов в&nbsp;проволоке обеспечивает высокую коррозионную стойкость и&nbsp;жаропрочность шва. Повышенное содержание кремния улучшает горение дуги и&nbsp;формирование шва. </p> <p> Проволока AG&nbsp;ER-309LSi применяется в&nbsp;химической и&nbsp;пищевой промышленности, нефтехиммашиностроении, судостроении, машиностроении. Проволока AG&nbsp;ER-309LSi предназначена для сварки высоколегированных аустенитных сталей, наплавку переходных слоев на&nbsp;перлитные конструкционные и&nbsp;теплоустойчивые стали при сварке изделий из&nbsp;двухслойных сталей, плакированных высоколегированным слоем типа 304, 308, 321, 347, 03Х18Н9, 12Х18Н10Т а&nbsp;также для сварки разнородных сталей: нержавеющих сталей аустенитного класса с&nbsp;углеродистыми или низколегированными. Проволока имеет специальную обработку для создания отличной подачи и&nbsp;стабильность дуги. Повышенное содержание кремния ведет к&nbsp;увеличению текучести сварочной ванны, улучшает сварно-технологические свойства как&nbsp;— смачиваемость сварочных кромок, что позволяет получать плавный переход от&nbsp;наплавленного металла к&nbsp;основному и&nbsp;улучшает внешний вид сварного шва. </p> <p> Так&nbsp;же технологии высокоточной намотки слоями обеспечивают равномерную и&nbsp;бесперебойную подачу. </p> <h3>Характеристики</h3> <h4>Химический состав (%)</h4> <div class="table-wrap"> <table border="1"> <tbody> <tr> <th> C </th> <th> Mn </th> <th> Si </th> <th> Cr </th> <th> Ni </th> <th> Mo </th> <th> Cu </th> <th> S </th> <th> P </th> </tr> <tr> <td> max 0.030 </td> <td> 1.50-2.50 </td> <td> 0.65-1.00 </td> <td> 23.00-25.00 </td> <td> 12.00-14.00 </td> <td> max 0.75 </td> <td> max 0.75 </td> <td> max 0.03 </td> <td> max 0.03 </td> </tr> </tbody> </table> </div> <h4>Механические свойства</h4> <div class="table-wrap"> <table border="1"> <tbody> <tr> <th> Предел текучести Мпа </th> <th> Предел прочности Мпа </th> <th> Удлинение А5 (%) </th> <th> Ударная вязкость </th> </tr> <tr> <td> ≥ 350 </td> <td> ≥ 520 </td> <td> ≥ 30% </td> <td> +20°С ≥ 198 Дж/см2&nbsp; &nbsp; &nbsp;&nbsp;<br> - 60°С ≥ 161 Дж/см2&nbsp; &nbsp; &nbsp;&nbsp;<br> -190°С ≥ 112 Дж/см2&nbsp; &nbsp; &nbsp;&nbsp; </td> </tr> </tbody> </table> </div> <p> Химический состав и механические свойства наплавленного металла могут меняться в зависимости от типа применяемого защитного газа. Рекомендуется применять защитный газ 98% Ar+2%O2 или Ar+0,5-5%CO2. </p> <p> <b>Электрический ток:</b> - DC (+) </p> <p> <b>Условия хранения:</b> хранить в сухом месте, избегать конденсации. </p> <h4>Положение при сварке</h4> <img width="648" alt="svarka1.png" src="/upload/medialibrary/3fe/z1ui1069z1rfvsci9ofggr828ayyegbo.png" height="150" title="svarka1.png"> <h4>Рекомендуемые данные сварки</h4> <div class="table-wrap"> <table border="1"> <tbody> <tr> <th> Рабочий диапазон </th> <th> Диаметр, (мм) </th> <th> 0,8 </th> <th> 1,0 </th> <th> 1,20 </th> </tr> <tr> <td rowspan="2"> Ar+ 1~2% CO2 </td> <th> Амперы </th> <td> 40~120 </td> <td> 80~160 </td> <td> 100~210 </td> </tr> <tr> <th> Вольты </th> <td> 15~20 </td> <td> 16~22 </td> <td> 17~22 </td> </tr> <tr> <td rowspan="2"> Ar+ 1~2% O2 </td> <th> Амперы </th> <td> 160~210 </td> <td> 180~280 </td> <td> 200~300 </td> </tr> <tr> <th> Вольты </th> <td> 24~28 </td> <td> 24~30 </td> <td> 24~30 </td> </tr> </tbody> </table> </div> <h4>Поставляемые диаметры</h4> <div class="table-wrap"> <table border="1"> <tbody> <tr> <th> Диаметр (мм) </th> <td> 0,8 </td> <td> 1,0 </td> <td> 1,20 </td> <td> 1,60 </td> </tr> <tr> <th> Вес катушки (кг) </th> <td> 1,0 кг, 5,0 кг, 15 кг </td> <td> 1,0 кг, 5,0 кг, 15 кг </td> <td> 1,0 кг, 5,0 кг, 15 кг </td> <td> 15 кг </td> </tr> </tbody> </table> </div> | Проволока сплошного сечения для MIG/MAG сварки
93 | Сварочная проволока AG ER–310 | https://alfaglobal.ru/upload/iblock/bec/qcl3u8p1oaxgldx1wizprnwn2w3mhwsn.jpg | <h3> Классификация</h3> <table border="1" cellpadding="1" cellspacing="1"> <tbody> <tr> <td> AWS A 5.9: </td> <td> ER 310 </td> </tr> <tr> <td> EN ISO 14343-A: </td> <td> G 25 20 </td> </tr> </tbody> </table> <br> | <h3>Описание</h3> <p> AG&nbsp;ER-310 является коррозионностойкой хромоникелевой 25Cr/20Ni, сварочной проволокой аустенитного класса сплошного сечения, пригодной для сварки и&nbsp;наплавки аустенитных нержавеющих сталей, контактирующих с&nbsp;сильными окислительными средами, такими, как например азотная кислота. Швы выполненные проволокой AG&nbsp;ER-310 стойки к&nbsp;межкристаллитной коррозии, а&nbsp;также обладают высокой стойкостью к&nbsp;образованию окалины при температурах до&nbsp;1100°С.&nbsp;Проволока AG&nbsp;ER-310 применяется для сварки труб, пластин, фитингов из&nbsp;аустенитных сталей 310 и&nbsp;314, используемых при производстве печей, теплообменников, технологических трубопроводов, контактирующих с&nbsp;азотной кислотой, оборудования для атомной промышленности. Проволока имеет специальную обработку для создания отличной подачи и&nbsp;стабильность дуги. Так&nbsp;же технологии высокоточной намотки слоями обеспечивают равномерную, бесперебойную подачу. </p> <h3>Характеристики</h3> <h4>Химический состав (%)</h4> <div class="table-wrap"> <table border="1"> <tbody> <tr> <th> C </th> <th> Mn </th> <th> Si </th> <th> Cr </th> <th> Ni </th> <th> Mo </th> <th> Cu </th> <th> S </th> <th> P </th> </tr> <tr> <td> 0.08-0.15 </td> <td> 1.60-2.50 </td> <td> 0.3-0.65 </td> <td> 25.0-28.0 </td> <td> 20.0-22.5 </td> <td> max 0.5 </td> <td> max 0.5 </td> <td> max 0.015 </td> <td> max 0.03 </td> </tr> </tbody> </table> </div> <h4>Механические свойства</h4> <div class="table-wrap"> <table border="1"> <tbody> <tr> <th> Предел текучести Мпа </th> <th> Предел прочности Мпа </th> <th> Удлинение А5 (%) </th> <th> Ударная вязкость </th> </tr> <tr> <td> ≥ 350 </td> <td> ≥ 550 </td> <td> ≥ 35% </td> <td> -20°С ≥&nbsp;70 Дж/см2 </td> </tr> </tbody> </table> </div> <p> Химический состав и механические свойства наплавленного металла могут меняться в зависимости от типа применяемого защитного газа. Рекомендуется применять защитный газ 98% Ar+2%O2 или Ar+2-3%CО2. </p> <p> <b>Электрический ток:</b> - DC (+) </p> <p> <b>Условия хранения:</b> хранить в сухом месте, избегать конденсации. </p> <h4>Положение при сварке</h4> <img width="648" alt="svarka1.png" src="/upload/medialibrary/3fe/z1ui1069z1rfvsci9ofggr828ayyegbo.png" height="150" title="svarka1.png"> <h4>Рекомендуемые данные сварки</h4> <div class="table-wrap"> <table border="1"> <tbody> <tr> <th> Рабочий диапазон </th> <th> Диаметр, (мм) </th> <th> 0,8 </th> <th> 1,0 </th> <th> 1,20 </th> </tr> <tr> <td rowspan="2"> Ar+ 1~2% CO2 </td> <th> Амперы </th> <td> 40~120 </td> <td> 80~160 </td> <td> 100~210 </td> </tr> <tr> <th> Вольты </th> <td> 15~20 </td> <td> 16~22 </td> <td> 17~22 </td> </tr> <tr> <td rowspan="2"> Ar+ 1~2% O2 </td> <th> Амперы </th> <td> 160~210 </td> <td> 180~280 </td> <td> 200~300 </td> </tr> <tr> <th> Вольты </th> <td> 24~28 </td> <td> 24~30 </td> <td> 24~30 </td> </tr> </tbody> </table> </div> <h4>Поставляемые диаметры</h4> <div class="table-wrap"> <table border="1"> <tbody> <tr> <th> Диаметр (мм) </th> <td> 0,8 </td> <td> 1,0 </td> <td> 1,20 </td> <td> 1,6 </td> </tr> <tr> <th> Вес катушки (кг) </th> <td> 5,0 кг, 15 кг </td> <td> 5,0 кг, 15 кг </td> <td> 5,0 кг, 15 кг </td> <td> 15 кг </td> </tr> </tbody> </table> </div> | Проволока сплошного сечения для MIG/MAG сварки
142 | Сварочная проволока AG ER–316LSi | https://alfaglobal.ru/upload/iblock/bec/qcl3u8p1oaxgldx1wizprnwn2w3mhwsn.jpg | <h3>Классификация</h3> <table border="1" cellpadding="1" cellspacing="1"> <tbody> <tr> <td> AWS A 5.9:&nbsp; </td> <td> ER 316LSi </td> </tr> <tr> <td> EN ISO 14343-А: </td> <td> G 19 12 3 L Si </td> </tr> <tr> <td> НАКС: </td> <td> д. 1,2 мм </td> </tr> <tr> <td colspan="2"> ТУ&nbsp; 1222-002-02945213-2016 &nbsp; </td> </tr> </tbody> </table> <br> | <h3>Описание</h3> <p> AG&nbsp;ER-316LSi является коррозионностойкой хромоникелемолибденовой 19Сr/12Ni/2.5Mo сварочной проволокой с&nbsp;пониженным содержанием углерода, предназначенная для сварки изделий, эксплуатирующихся при температурах от −196°С до&nbsp;350°С из&nbsp;кислотостойких коррозионностойких хромоникельмолибденовых сталей марок 02Х17Н11М2, 08Х17Н13М2Т, 10Х17Н13М3Т, AISI 316L, 318 и&nbsp;им&nbsp;аналогичных, а&nbsp;также хромоникелевых сталей марок 03Х18Н10, 08Х18Н10Т, AISI 304L, 321, 347 и&nbsp;им&nbsp;подобных, когда к&nbsp;металлу шва предъявляются жесткие требования по&nbsp;стойкости к&nbsp;межкристаллитной коррозии. Повышенное содержание кремния улучшает сварочно-технологические характеристики, такие как смачиваемость свариваемых кромок. Высокие пластические характеристики наплавленного металла, как правило, позволяют выполнять последующие технологические операции, связанные с&nbsp;пластическим деформированием сваренных заготовок, без проведения послесварочной термической обработки. </p> <p> Проволока AG&nbsp;ER-316LSi применяется в&nbsp;химической и&nbsp;пищевой промышленности, нефтехиммашиностроении и&nbsp;при изготовлении атомных реакторов. Проволока имеет специальную обработку для создания отличной подачи и&nbsp;стабильность дуги. Так&nbsp;же технологии высокоточной намотки слоями обеспечивают равномерную, бесперебойную подачу. </p> <h3>Характеристики</h3> <h4>Химический состав (%)</h4> <div class="table-wrap"> <table border="1"> <tbody> <tr> <th> C </th> <th> Mn </th> <th> Si </th> <th> Cr </th> <th> Ni </th> <th> Mo </th> <th> Cu </th> <th> S </th> <th> P </th> </tr> <tr> <td> max 0.030 </td> <td> 1.60-2.50 </td> <td> 0.65-1.00 </td> <td> 18.00-20.00 </td> <td> 11.00-14.00 </td> <td> 2.00-3.00 </td> <td> max 0.75 </td> <td> max 0.03 </td> <td> max 0.03 </td> </tr> </tbody> </table> </div> <h4>Механические свойства</h4> <div class="table-wrap"> <table border="1"> <tbody> <tr> <th> Предел текучести Мпа </th> <th> Предел прочности Мпа </th> <th> Удлинение А5 (%) </th> <th> Ударная вязкость </th> </tr> <tr> <td> ≥ 350 </td> <td> ≥ 510 </td> <td> ≥ 30% </td> <td> +20°С ≥ 148 Дж/см2<br> - 60°С ≥117 Дж/см2<br> -190°С ≥ 68 Дж/см2 </td> </tr> </tbody> </table> </div> <p> Химический состав и&nbsp;механические свойства будут меняться в&nbsp;зависимости от&nbsp;типа применяемого защитного газа. Рекомендуется применять смеси защитных газов Ar+2%O2 или Ar+0.5...5%CO2. </p> <p> <b>Электрический ток:</b> DC (+) </p> <p> <b>Условия хранения:</b> хранить в&nbsp;сухом месте, избегать конденсации. </p> <h4>Положение при сварке</h4> <img width="648" alt="svarka1.png" src="/upload/medialibrary/3fe/z1ui1069z1rfvsci9ofggr828ayyegbo.png" height="150" title="svarka1.png"> <h4>Рекомендуемые данные сварки</h4> <div> </div> <div class="table-wrap"> <table border="1"> <tbody> <tr> <th> Рабочий диапазон </th> <th> Диаметр, (мм) </th> <th> 0,8 </th> <th> 1,0 </th> <th> 1,20 </th> </tr> <tr> <td rowspan="2"> Ar+ 1~2% CO2 </td> <th> Амперы </th> <td> 40~120 </td> <td> 80~160 </td> <td> 100~210 </td> </tr> <tr> <th> Вольты </th> <td> 15~20 </td> <td> 16~22 </td> <td> 17~22 </td> </tr> <tr> <td rowspan="2"> Ar+ 1~2% O2 </td> <th> Амперы </th> <td> 160~210 </td> <td> 180~280 </td> <td> 200~300 </td> </tr> <tr> <th> Вольты </th> <td> 24~28 </td> <td> 24~30 </td> <td> 24~30 </td> </tr> </tbody> </table> </div> <h4>Поставляемые диаметры</h4> <div class="table-wrap"> <table border="1"> <tbody> <tr> <th> Диаметр (мм) </th> <td> 0,8 </td> <td> 1,0 </td> <td> 1,20 </td> <td> 1,60 </td> </tr> <tr> <th> Вес катушки (кг) </th> <td> 1,0 кг, 5,0 кг, 15 кг </td> <td> 1,0 кг, 5,0 кг, 15 кг </td> <td> 1,0 кг, 5,0 кг, 15 кг </td> <td> 15 кг </td> </tr> </tbody> </table> </div> | Проволока сплошного сечения для MIG/MAG сварки
143 | Сварочная проволока AG ER–318Si | https://alfaglobal.ru/upload/iblock/bec/qcl3u8p1oaxgldx1wizprnwn2w3mhwsn.jpg | <h3>Классификация</h3> <table border="1" cellpadding="1" cellspacing="1"> <tbody> <tr> <td> &nbsp;AWS A 5.9: </td> <td> ER 318Si&nbsp; </td> </tr> <tr> <td> &nbsp;EN 14343-A: </td> <td> G 19 12 3 Nb Si </td> </tr> </tbody> </table> | <h3>Описание</h3> <p> AG&nbsp;ER-318Si является высоколегированной коррозионностойкой 19Cr/12Ni/3MoNb, сварочной проволокой аустенитного класса сплошного сечения, пригодной для сварки аустенитных нержавеющих сталей, эксплуатирующихся во&nbsp;влажной среде при температурах до&nbsp;400°С, с&nbsp;стабилизированных титаном или ниобием, или не&nbsp;стабилизированных хромоникельмолибденовых марок сталей типа AISI 304, 304L, 308, 308L, 316, 316L, 316Ti, 318, 03Х18Н10, 06Х18Н10, 08Х18Н10Т, 02Х17Н11М2, 08Х17Н13М2Т, 10Х17Н13М3Т и&nbsp;т.&nbsp;п., когда к&nbsp;металлу шва предъявляются жесткие требования по&nbsp;стойкости к&nbsp;межкристаллитной коррозии. Содержание Si ~ 0.80 ведет к&nbsp;увеличению текучести сварочной ванны, улучшает сварочно-технологичные свойства, такие как смачиваемость кромок сварного шва, что улучшает контакт основного и&nbsp;наплавленного металла и&nbsp;внешний вид сварного шва. Швы выполненные проволокой AG&nbsp;ER-318Si, стойки к&nbsp;образованию окалины при температурах до&nbsp;800°С. </p> <p> Проволока AG&nbsp;ER-318Si применяется в&nbsp;пищевой промышленности, химическом и&nbsp;нефтехимическом машиностроении, могут применяться для сварки трубопроводов, изготовления емкостей, бойлеров. Проволока имеет специальную обработку для создания отличной подачи и&nbsp;стабильность дуги. Так&nbsp;же технологии высокоточной намотки слоями обеспечивают равномерную, бесперебойную подачу. </p> <h3>Характеристики</h3> <h4>Химический состав (%)</h4> <div class="table-wrap"> <table border="1"> <tbody> <tr> <th> C </th> <th> Mn </th> <th> Si </th> <th> Cr </th> <th> Ni </th> <th> Mo </th> <th> Cu </th> <th> S </th> <th> P </th> <th> Nb </th> </tr> <tr> <td> 0.080 </td> <td> 1.0-2.50 </td> <td> 0.65-1.00 </td> <td> 18.00-20.00 </td> <td> 11.00-14.00 </td> <td> 2.0-3.0 </td> <td> max 0.75 </td> <td> max 0.02 </td> <td> max 0.03 </td> <td> 8xC-1.0 </td> </tr> </tbody> </table> </div> <h4>Механические свойства</h4> <div class="table-wrap"> <table border="1"> <tbody> <tr> <th> Предел текучести Мпа </th> <th> Предел прочности Мпа </th> <th> Удлинение&nbsp;А5 (%) </th> <th> Ударная вязкость </th> </tr> <tr> <td> ≥ 400 </td> <td> ≥ 550 </td> <td> ≥ 30% </td> <td> +20°С ≥ 120&nbsp;Дж/см2<br> −60°С ≥ 85&nbsp;Дж/см2 </td> </tr> </tbody> </table> </div> <p> Химический состав и механические свойства наплавленного металла могут меняться в зависимости от типа применяемого защитного газа. Рекомендуется применять защитный газ 98% Ar+2%O2 или Ar+2-3%CО2. </p> <p> <b>Электрический ток:</b> - DC (+) </p> <p> <b>Условия хранения:</b> хранить в сухом месте, избегать конденсации. </p> <h4>Положение при сварке</h4> <img width="864" alt="svarka2.png" src="/upload/medialibrary/ac7/dqls5y0o3gugry1h7fys0jb3gh4xy3ml.png" height="150" title="svarka2.png"> <h4>Рекомендуемые данные сварки</h4> <div class="table-wrap"> <table border="1"> <tbody> <tr> <th> Рабочий диапазон </th> <th> Диаметр, (мм) </th> <th> 0,8 </th> <th> 1,0 </th> <th> 1,20 </th> </tr> <tr> <td rowspan="2"> Ar+&nbsp;1~2% CO2 </td> <th> Амперы </th> <td> 40~120 </td> <td> 80~160 </td> <td> 100~210 </td> </tr> <tr> <th> Вольты </th> <td> 15~20 </td> <td> 16~22 </td> <td> 17~22 </td> </tr> <tr> <td rowspan="2"> Ar+&nbsp;1~2% O2 </td> <th> Амперы </th> <td> 160~210 </td> <td> 180~280 </td> <td> 200~300 </td> </tr> <tr> <th> Вольты </th> <td> 24~28 </td> <td> 24~30 </td> <td> 24~30 </td> </tr> </tbody> </table> </div> <h4>Поставляемые диаметры</h4> <div class="table-wrap"> <table border="1"> <tbody> <tr> <th> Диаметр (мм) </th> <td> 0,8 </td> <td> 1,0 </td> <td> 1,20 </td> <td> 1,60 </td> </tr> <tr> <th> Вес катушки (кг) </th> <td> 5,0&nbsp;кг, 15&nbsp;кг </td> <td> 5,0&nbsp;кг, 15&nbsp;кг </td> <td> 5,0&nbsp;кг, 15&nbsp;кг </td> <td> 15&nbsp;кг </td> </tr> </tbody> </table> </div | Проволока сплошного сечения для MIG/MAG сварки
159 | Сварочная проволока AG ER–321Si | https://alfaglobal.ru/upload/iblock/bec/qcl3u8p1oaxgldx1wizprnwn2w3mhwsn.jpg | <h3>Классификация</h3> <table border="1" cellpadding="1" cellspacing="1"> <tbody> <tr> <td> AWS A 5.9:&nbsp; </td> <td> ER 321Si<br> </td> </tr> <tr> <td> EN ISO 14343-А:<br> </td> <td> SS 321 Si<br> </td> </tr> </tbody> </table> | <h3>Описание</h3> <p> AG&nbsp;ER-321Si является хромоникелевой 19Сr/9Ni сварочной проволокой с&nbsp;добавлением титана, предназначенной для сварки изделий из&nbsp;коррозионностойких хромоникелевых сталей марок 12Х18Н9Т, 12Х18Н10Т, 12Х18Н12Т, AISI 304, 308, 321, и&nbsp;им&nbsp;подобных, когда к&nbsp;металлу шва предъявляются жесткие требования по&nbsp;стойкости к&nbsp;межкристаллитной коррозии. Содержание Si ~ 0.80 ведет к&nbsp;увеличению текучести сварочной ванны, улучшает сварные свойства и&nbsp;внешний вид сварного шва, а&nbsp;высокое содержание марганца делает его стойким к&nbsp;образованию горячих трещин. </p> <p> Проволока AG&nbsp;ER-321Si применяется для сварки нержавеющей стали марки 12Х18Н9Т, 12Х18Н10Т, 12Х18Н12Т, 321. Благодаря высоким сварочно-технологическим свойствам проволока AG&nbsp;ER-321Si широко применяется в&nbsp;машиностроении, нефтехимическом машиностроении, пищевой промышленности. </p> <h3>Характеристики</h3> <h4>Химический состав (%)</h4> <div class="table-wrap"> <table border="1"> <tbody> <tr> <th> C </th> <th> Mn </th> <th> Si </th> <th> Cr </th> <th> Ni </th> <th> Mo </th> <th> Cu </th> <th> S </th> <th> P </th> <th> Nb </th> </tr> <tr> <td> max 0.080 </td> <td> 1.60-2.50 </td> <td> 0.65-1.00 </td> <td> 19.00-21.50 </td> <td> 9.00-11.00 </td> <td> max 0.75 </td> <td> max 0.75 </td> <td> max 0.03 </td> <td> max 0.03 </td> <td> 10xC-1.00 </td> </tr> </tbody> </table> </div> <h4>Механические свойства</h4> <div class="table-wrap"> <table border="1"> <tbody> <tr> <th> Предел текучести Мпа </th> <th> Предел прочности Мпа </th> <th> Удлинение А5 (%) </th> <th> Ударная вязкость </th> </tr> <tr> <td> ≥ 330 </td> <td> ≥ 550 </td> <td> ≥ 40% </td> <td> &nbsp; &nbsp;+20°С ≥ 130 Дж/см2&nbsp; &nbsp; </td> </tr> </tbody> </table> </div> <p> Химический состав и&nbsp;механические свойства наплавленного металла могут меняться в&nbsp;зависимости от&nbsp;типа применяемого защитного газа. Рекомендуется применять смесь защитных газов: Ar+&gt;0.5-5%CO2; Ar+&gt;0.5-3%O2. </p> <p> <b>Электрический ток:</b> —&nbsp;DC (+) </p> <p> <b>Условия хранения:</b> хранить в&nbsp;сухом месте, избегать конденсации. </p> <h4>Положение при сварке</h4> <img width="648" alt="svarka1.png" src="/upload/medialibrary/3fe/z1ui1069z1rfvsci9ofggr828ayyegbo.png" height="150" title="svarka1.png"> <h4>Рекомендуемые данные сварки</h4> <div class="table-wrap"> <table border="1"> <tbody> <tr> <th> Рабочий диапазон </th> <th> Диаметр, (мм) </th> <th> 0,8 </th> <th> 1,0 </th> <th> 1,20 </th> </tr> <tr> <td rowspan="2"> Ar+ 1~2% CO2 </td> <th> Амперы </th> <td> 40~120 </td> <td> 80~160 </td> <td> 100~210 </td> </tr> <tr> <th> Вольты </th> <td> 15~20 </td> <td> 16~22 </td> <td> 17~22 </td> </tr> <tr> <td rowspan="2"> Ar+ 1~2% O2 </td> <th> Амперы </th> <td> 160~210 </td> <td> 180~280 </td> <td> 200~300 </td> </tr> <tr> <th> Вольты </th> <td> 24~28 </td> <td> 24~30 </td> <td> 24~30 </td> </tr> </tbody> </table> </div> <h4>Поставляемые диаметры</h4> <div class="table-wrap"> <table border="1"> <tbody> <tr> <th> Диаметр (мм) </th> <td> 0,8 </td> <td> 1,0 </td> <td> 1,20 </td> <td> 1,60 </td> </tr> <tr> <th> Вес катушки (кг) </th> <td> 5,0 кг, 15 кг </td> <td> 5,0 кг, 15 кг </td> <td> 5,0 кг, 15 кг </td> <td> 15 кг </td> </tr> </tbody> </table> </div> | Проволока сплошного сечения для MIG/MAG сварки
160 | Сварочная проволока AG ER–347Si | https://alfaglobal.ru/upload/iblock/bec/qcl3u8p1oaxgldx1wizprnwn2w3mhwsn.jpg | <h3>Классификация</h3> <table border="1" cellpadding="1" cellspacing="1"> <tbody> <tr> <td> AWS A 5.9:&nbsp; </td> <td> ER 347Si&nbsp; </td> </tr> <tr> <td> EN ISO 14343-А:&nbsp; </td> <td> G 19 9 Nb Si&nbsp; </td> </tr> <tr> <td> НАКС:<br> </td> <td> д.1,2 мм<br> </td> </tr> <tr> <td colspan="2"> ТУ&nbsp; 1222-002-02945213-2016&nbsp; </td> </tr> </tbody> </table> | <h3>Описание</h3> <p> AG&nbsp;ER-347Si является хромоникелевой 19Сr/9Ni сварочной проволокой с&nbsp;добавлением ниобия, предназначенной для сварки изделий из&nbsp;коррозионностойких хромоникелевых сталей марок 12Х18Н9Т, 12Х18Н10Т, 12Х18Н12Т, AISI 321, 347 и&nbsp;им&nbsp;подобных, когда к&nbsp;металлу шва предъявляются жесткие требования по&nbsp;стойкости к&nbsp;межкристаллитной коррозии. Легирование сплава ниобием позволяет повысить температуру эксплуатации изделий, в&nbsp;сравнении с&nbsp;проволоками типа ER308L, до&nbsp;400°С, гарантируя высокие антикоррозионные свойства наплавленного металла, а&nbsp;изделия, которые прошли аустенизирующий отжиг, можно эксплуатировать при температурах до −196°С. </p> <p> Повышенное содержание кремния ведет к&nbsp;увеличению текучести сварочной ванны, улучшает сварно-технологические свойства как&nbsp;— смачиваемость сварочных кромок, что позволяет получать плавный переход от&nbsp;наплавленного металла к&nbsp;основному и&nbsp;улучшает внешний вид сварного шва. </p> <p> Проволока AG&nbsp;ER-347Si применяется для сварки нержавеющей стали марки 321 и&nbsp;347. Благодаря высокому пределу текучести наплавленного металла при высокой температуре она широко применяется также и&nbsp;при изготовлении нагревателей, котлового оборудования и&nbsp;турбин. </p> <h3>Характеристики</h3> <h4>Химический состав (%)</h4> <div class="table-wrap"> <table border="1"> <tbody> <tr> <th> C </th> <th> Mn </th> <th> Si </th> <th> Cr </th> <th> Ni </th> <th> Mo </th> <th> Cu </th> <th> S </th> <th> P </th> <th> Nb </th> </tr> <tr> <td> max 0.080 </td> <td> 1.60-2.50 </td> <td> 0.65-1.00 </td> <td> 19.00-21.50 </td> <td> 9.00-11.00 </td> <td> max 0.75 </td> <td> max 0.75 </td> <td> max 0.03 </td> <td> max 0.03 </td> <td> 10xC-1.00 </td> </tr> </tbody> </table> </div> <h4>Механические свойства</h4> <div class="table-wrap"> <table border="1"> <tbody> <tr> <th> Предел текучести Мпа </th> <th> Предел прочности Мпа </th> <th> Удлинение А5 (%) </th> <th> Ударная вязкость </th> </tr> <tr> <td> ≥ 440 </td> <td> ≥ 630 </td> <td> ≥ 37% </td> <td> &nbsp;-20°С ≥ 125 Дж/см2&nbsp; &nbsp; &nbsp; <br> - 60°С ≥ 87 Дж/см2&nbsp; <br> &nbsp; &nbsp;&nbsp;<br> После аустенезирующего отжига 1050°С, 30 мин. <br> +20°С ≥130 Дж/см2 <br> &nbsp;-60°С ≥ 100 Дж/см2 <br> &nbsp;-196°С ≥ 69 Дж/см2 </td> </tr> </tbody> </table> </div> <p> Химический состав и&nbsp;механические свойства наплавленного металла могут меняться в&nbsp;зависимости от&nbsp;типа применяемого защитного газа. Рекомендуется применять смесь защитных газов: Ar+&gt;0.5-5%CO2; Ar+&gt;0.5-3%O2. </p> <p> <b>Электрический ток:</b> —&nbsp;DC (+) </p> <p> <b>Условия хранения:</b> хранить в&nbsp;сухом месте, избегать конденсации. </p> <h4>Положение при сварке</h4> <img width="648" alt="svarka1.png" src="/upload/medialibrary/3fe/z1ui1069z1rfvsci9ofggr828ayyegbo.png" height="150" title="svarka1.png"> <h4>Рекомендуемые данные сварки</h4> <div class="table-wrap"> <table border="1"> <tbody> <tr> <th> Рабочий диапазон </th> <th> Диаметр, (мм) </th> <th> 0,8 </th> <th> 1,0 </th> <th> 1,20 </th> </tr> <tr> <td rowspan="2"> Ar+ 1~2% CO2 </td> <th> Амперы </th> <td> 40~120 </td> <td> 80~160 </td> <td> 100~210 </td> </tr> <tr> <th> Вольты </th> <td> 15~20 </td> <td> 16~22 </td> <td> 17~22 </td> </tr> <tr> <td rowspan="2"> Ar+ 1~2% O2 </td> <th> Амперы </th> <td> 160~210 </td> <td> 180~280 </td> <td> 200~300 </td> </tr> <tr> <th> Вольты </th> <td> 24~28 </td> <td> 24~30 </td> <td> 24~30 </td> </tr> </tbody> </table> </div> <h4>Поставляемые диаметры</h4> <div class="table-wrap"> <table border="1"> <tbody> <tr> <th> Диаметр (мм) </th> <td> 0,8 </td> <td> 1,0 </td> <td> 1,20 </td> <td> 1,60 </td> </tr> <tr> <th> Вес катушки (кг) </th> <td> 1,0 кг, 5,0 кг, 15 кг </td> <td> 1,0 кг, 5,0 кг, 15 кг </td> <td> 1,0 кг, 5,0 кг, 15 кг </td> <td> 15 кг </td> </tr> </tbody> </table> </div> | Проволока сплошного сечения для MIG/MAG сварки
161 | Сварочная проволока AG ER–385 | https://alfaglobal.ru/upload/iblock/bec/qcl3u8p1oaxgldx1wizprnwn2w3mhwsn.jpg | <h3>Классификация</h3> <table border="1" cellpadding="1" cellspacing="1"> <tbody> <tr> <td> AWS A 5.9: </td> <td> ER 385&nbsp; </td> </tr> <tr> <td> EN ISO 14343-A: </td> <td> G 20 25 5 CuL<br> </td> </tr> </tbody> </table> | <h3>Описание</h3> <p> AG&nbsp;ER-385 является супераустенитной хромо-никель-молибденовой, сварочной проволокой сплошного сечения, с&nbsp;очень низким содержанием углерода и&nbsp;дополнительно легированная медью, что повышает стойкость материала в&nbsp;серной кислоте и&nbsp;пригодной для сварки и&nbsp;наплавки аустенитных нержавеющих сталей, контактирующих с&nbsp;сильными окислительными средами. Швы выполненные проволокой AG&nbsp;ER-385 характеризуются полностью отсутствием ферритной фазы, аустенитной структурой и&nbsp;стойки к&nbsp;межкристаллитной, питтинговой и&nbsp;щелевой коррозиям, а&nbsp;также стойки к&nbsp;коррозионному растрескиванию под напряжением. Проволока AG&nbsp;ER-385 применяется для производства и&nbsp;ремонта оборудования для химической и&nbsp;нефтехимической промышленностей, оборудования для производства сульфатных и&nbsp;фосфатных удобрений, целлюлозно-бумажной и&nbsp;фармацевтической промышленности для сварки сталей типа 10Х16Н25АМ6, 06Х23Н28М3ДТ, 06ХН28МДТ, 03Х25НДГБ, 304, 308, 316, 904L и&nbsp;им&nbsp;подобных, эксплуатирующихся в&nbsp;условиях влажной коррозии при температурах до&nbsp;400°С.&nbsp;Металл наплавленный проволокой AG&nbsp;ER-385 стоек к&nbsp;воздействию муравьиной, уксусной, серной, ортофосфорной, бескислородных кислот, а&nbsp;также морской воды. Проволока имеет специальную обработку для создания отличной подачи и&nbsp;стабильность дуги. Так&nbsp;же технологии высокоточной намотки слоями обеспечивают равномерную, бесперебойную подачу. </p> <h3> Характеристики</h3> <h4>Химический состав (%)</h4> <div class="table-wrap"> <table border="1"> <tbody> <tr> <th> C </th> <th> Mn </th> <th> Si </th> <th> Cr </th> <th> Ni </th> <th> Mo </th> <th> Cu </th> <th> S </th> <th> P </th> </tr> <tr> <td> 0.025 max </td> <td> 1.60-2.50 </td> <td> 0.5 max </td> <td> 19.5-21.5 </td> <td> 24.0-26.0 </td> <td> 4.2-5.2 </td> <td> 1.2-2.0 </td> <td> max 0.03 </td> <td> max 0.02 </td> </tr> </tbody> </table> </div> <h4>Механические свойства</h4> <div class="table-wrap"> <table border="1"> <tbody> <tr> <th> Предел текучести Мпа </th> <th> Предел прочности Мпа </th> <th> Удлинение А5 (%) </th> <th> Ударная вязкость </th> </tr> <tr> <td> ≥ 410 </td> <td> ≥ 560 </td> <td> ≥ 35% </td> <td> +20°С ≥ 150 Дж/см2<br> -196°С ≥ 120 Дж/см2 </td> </tr> </tbody> </table> </div> <p> Химический состав и механические свойства наплавленного металла могут меняться в зависимости от типа применяемого защитного газа. Рекомендуется применять защитный газ 70%Ar+30%He или 100%Ar, также допускается использовать в качестве защитного газа 98% Ar+2%O2 или Ar+2-3%CО2. </p> <p> <b>Электрический ток:</b>&nbsp;- DC (+) </p> <p> <b>Условия хранения:</b>&nbsp;хранить в сухом месте, избегать конденсации. </p> <h4>Положение при сварке</h4> <img width="648" alt="svarka1.png" src="/upload/medialibrary/3fe/z1ui1069z1rfvsci9ofggr828ayyegbo.png" height="150" title="svarka1.png"> <h4>Рекомендуемые данные сварки</h4> <div class="table-wrap"> <table border="1"> <tbody> <tr> <th> Рабочий диапазон </th> <th> Диаметр, (мм) </th> <th> 0,8 </th> <th> 1,0 </th> <th> 1,20 </th> </tr> <tr> <td rowspan="2"> Ar+ 1~2% CO2 </td> <th> Амперы </th> <td> 40~120 </td> <td> 80~160 </td> <td> 100~210 </td> </tr> <tr> <th> Вольты </th> <td> 15~20 </td> <td> 16~22 </td> <td> 17~22 </td> </tr> <tr> <td rowspan="2"> Ar+ 1~2% O2 </td> <th> Амперы </th> <td> 160~210 </td> <td> 180~280 </td> <td> 200~300 </td> </tr> <tr> <th> Вольты </th> <td> 24~28 </td> <td> 24~30 </td> <td> 24~30 </td> </tr> </tbody> </table> </div> <h4>Поставляемые диаметры</h4> <div class="table-wrap"> <table border="1"> <tbody> <tr> <th> Диаметр (мм) </th> <td> 0,8 </td> <td> 1,0 </td> <td> 1,20 </td> </tr> <tr> <th> Вес катушки (кг) </th> <td> 5,0 кг, 15 кг </td> <td> 5,0 кг, 15 кг </td> <td> 5,0 кг, 15 кг </td> </tr> </tbody> </table> </div> | Проволока сплошного сечения для MIG/MAG сварки
Проволока для SAW сварки
145 | Сварочная проволока AG ER–308LSi | https://alfaglobal.ru/upload/iblock/231/qkbyj3qw33575mafbeyiba8tsllcz7ll.jpg | <h3>Классификация</h3> <table border="1" cellpadding="1" cellspacing="1"> <tbody> <tr> <td> AWS A 5.9: </td> <td> ER 308LSi </td> </tr> <tr> <td> EN 12072: </td> <td> G 19 9 LSi </td> </tr> <tr> <td> НАКС: </td> <td> д.2,0 мм., д. 3,2 мм., д.4,0 мм. </td> </tr> <tr> <td colspan="2"> ТУ&nbsp; 1222-002-02945213-2016 &nbsp; </td> </tr> </tbody> </table> <br> | <h3>Описание</h3> <p> AG&nbsp;SAW ER-308LSi предназначена для дуговой сварки под флюсом. Проволока AG&nbsp;SAW ER-308LSi является коррозионностойкой хромоникелевой 20Cr/9Ni, сварочной проволокой аустенитного класса сплошного сечения с&nbsp;особо низким содержанием углерода, пригодной для сварки аустенитных нержавеющих сталей, марки 18Cr/8Ni, типа сталей марок AISI 301, 302, 304, 304L, 308 и&nbsp;308L, 03Х18Н11, 06Х18Н11, 08Х18Н10Т и&nbsp;т.&nbsp;п. Незначительное содержание углерода значительно снижает риск возникновения межкристаллической коррозии, а&nbsp;наличие кремния обеспечивает высокое качество сварного шва. Контролируемое содержание феррита, равное 5-10%, придает металлу шва высокую сопротивляемость к&nbsp;образованию трещин. Содержание Si ~ 0.80 ведет к&nbsp;увеличению текучести сварочной ванны, улучшает сварные свойства и&nbsp;внешний вид сварного шва. </p> <p> Проволока AG&nbsp;SAW ER-308LSi применяется в&nbsp;пищевой промышленности, химическом и&nbsp;нефтехимическом машиностроении, могут применяться для сварки труб и&nbsp;трубопроводов, изготовления емкостей, бойлеров, котлов. Проволока имеет специальную обработку для создания отличной подачи и&nbsp;стабильность дуги. Так&nbsp;же технологии высокоточной намотки слоями обеспечивают равномерную, бесперебойную подачу. </p> <h3> Характеристики </h3> <h4>Химический состав (%)</h4> <div class="table-wrap"> <table border="1"> <tbody> <tr> <th> C </th> <th> Mn </th> <th> Si </th> <th> Cr </th> <th> Ni </th> <th> Mo </th> <th> Cu </th> <th> S </th> <th> P </th> </tr> <tr> <td> max 0.030 </td> <td> 1.50-2.20 </td> <td> 0.65-1.00 </td> <td> 19.50-22.00 </td> <td> 9.00-11.00 </td> <td> max 0.75 </td> <td> max 0.25 </td> <td> max 0.03 </td> <td> max 0.03 </td> </tr> </tbody> </table> </div> <h4>Механические свойства</h4> <div class="table-wrap"> <table border="1"> <tbody> <tr> <th> Предел текучести МПа </th> <th> Предел прочности МПа </th> <th> Удлинение А5 (%) </th> <th> Ударная вязкость Дж/см2 </th> </tr> <tr> <td> ≥ 350 </td> <td> ≥ 550 </td> <td> ≥ 35% </td> <td> -60°С ≥ 70 </td> </tr> </tbody> </table> </div> <p> <b>Условия хранения:</b> хранить в сухом месте, избегать конденсации. </p> <h4>Рекомендуемые данные сварки</h4> <div class="table-wrap"> <table border="1"> <tbody> <tr> <th> Диаметр, (мм) </th> <th> 2,0 </th> <th> 3,2 </th> <th> 4,0 </th> </tr> <tr> <th> Амперы </th> <td> 190~500 </td> <td> 300~500 </td> <td> 300~500 </td> </tr> <tr> <th> Вольты </th> <td> 24~30 </td> <td> 26~30 </td> <td> 28~30 </td> </tr> </tbody> </table> </div> <h4>Поставляемые диаметры</h4> <div class="table-wrap"> <table border="1"> <tbody> <tr> <th> Диаметр (мм) D*L </th> <td> 2,0х1000 </td> <td> 3,2х1000 </td> <td> 4,0х1000 </td> </tr> <tr> <th> Вес катушки (кг) </th> <td> 25 </td> <td> 25 </td> <td> 25 </td> </tr> </tbody> </table> </div> | Проволока для SAW сварки
146 | Сварочная проволока AG ER–309LSi | https://alfaglobal.ru/upload/iblock/231/qkbyj3qw33575mafbeyiba8tsllcz7ll.jpg | <h3>Классификация</h3> <table border="1" cellpadding="1" cellspacing="1"> <tbody> <tr> <td> &nbsp;AWS A 5.9: </td> <td> &nbsp;ER 309LSi </td> </tr> <tr> <td> &nbsp;EN ISO 14343-А: </td> <td> &nbsp;S 23 12 LSi </td> </tr> <tr> <td colspan="2"> &nbsp;ТУ&nbsp; 1222-002-02945213-2016 &nbsp; </td> </tr> </tbody> </table> <br> | <h3>Описание</h3> <p> Проволока AG&nbsp;SAW ER-309LSi предназначена для дуговой сварки под флюсом, является коррозионностойкой проволокой аустенитного типа 23Cr12Ni, наплавляющая сварной металл с&nbsp;низким содержанием углерода. Структура наплавленного металла содержит ферритную фазу, что придает металлу шва стойкость против образования горячих трещин. Высокий уровень легирующих элементов в&nbsp;проволоке обеспечивает высокую коррозионную стойкость и&nbsp;жаропрочность шва. </p> <p> Проволока AG&nbsp;SAW ER-309LSi применяется в&nbsp;химической и&nbsp;пищевой промышленности, нефтехиммашиностроении, судостроении, машиностроении. Проволока AG&nbsp;SAW ER-309LSi предназначена для сварки высоколегированных аустенитных сталей, наплавку переходных слоев на&nbsp;перлитные конструкционные и&nbsp;теплоустойчивые стали при сварке изделий из&nbsp;двухслойных сталей, плакированных высоколегированным слоем типа 304, 308, 321, 347, 03Х18Н9, 12Х18Н10Т а&nbsp;также для сварки разнородных сталей: нержавеющих сталей аустенитного класса с&nbsp;углеродистыми или низколегированными. Проволока имеет специальную обработку для создания отличной подачи и&nbsp;стабильность дуги. Повышенное содержание кремния ведет к&nbsp;увеличению текучести сварочной ванны, улучшает сварно-технологические свойства как&nbsp;— смачиваемость сварочных кромок, что позволяет получать плавный переход от&nbsp;наплавленного металла к&nbsp;основному и&nbsp;улучшает внешний вид сварного шва. </p> <p> Так&nbsp;же технологии высокоточной намотки слоями обеспечивают равномерную и&nbsp;бесперебойную подачу. </p> <h3> Характеристики<br> </h3> <h4>Химический состав (%)</h4> <div class="table-wrap"> <table border="1"> <tbody> <tr> <th> C </th> <th> Mn </th> <th> Si </th> <th> Cr </th> <th> Ni </th> <th> Mo </th> <th> Cu </th> <th> S </th> <th> P </th> </tr> <tr> <td> max 0.030 </td> <td> 1.50-2.50 </td> <td> 0.65-1.00 </td> <td> 23.00-25.00 </td> <td> 12.00-14.00 </td> <td> max 0.5 </td> <td> max 0.5 </td> <td> max 0.03 </td> <td> max 0.03 </td> </tr> </tbody> </table> </div> <h4>Механические свойства</h4> <div class="table-wrap"> <table border="1"> <tbody> <tr> <th> Предел текучести МПа </th> <th> Предел прочности МПа </th> <th> Удлинение А5 (%) </th> <th> Ударная вязкость Дж/см2 </th> </tr> <tr> <td> ≥ 350 </td> <td> ≥ 520 </td> <td> ≥ 30% </td> <td> +20°С ≥ 90 </td> </tr> </tbody> </table> </div> <p> <b>Условия хранения:</b> хранить в сухом месте, избегать конденсации. </p> <h4>Рекомендуемые данные сварки:</h4> <div class="table-wrap"> <table border="1"> <tbody> <tr> <th> Диаметр, (мм) </th> <th> 2,0 </th> <th> 3,2 </th> <th> 4,0 </th> </tr> <tr> <th> Амперы </th> <td> 190~500 </td> <td> 300~500 </td> <td> 300~500 </td> </tr> <tr> <th> Вольты </th> <td> 24~30 </td> <td> 26~30 </td> <td> 28~32 </td> </tr> </tbody> </table> </div> <h4>Поставляемые диаметры</h4> <div class="table-wrap"> <table border="1"> <tbody> <tr> <th> Диаметр (мм) D*L </th> <td> 2,0х1000 </td> <td> 3,2х1000 </td> <td> 4,0х1000 </td> </tr> <tr> <th> Вес катушки (кг) </th> <td> 25 </td> <td> 25 </td> <td> 25 </td> </tr> </tbody> </table> </div> | Проволока для SAW сварки
147 | Сварочная проволока AG ER–316LSi | https://alfaglobal.ru/upload/iblock/231/qkbyj3qw33575mafbeyiba8tsllcz7ll.jpg | <h3>Классификация</h3> <table border="1" cellpadding="1" cellspacing="1"> <tbody> <tr> <td> AWS A 5.9:&nbsp;&nbsp; </td> <td> ER 316LSi&nbsp; </td> </tr> <tr> <td> &nbsp;EN ISO 14343-А: </td> <td> &nbsp;S 19 12 3 L Si </td> </tr> <tr> <td> &nbsp;НАКС: </td> <td> &nbsp;д. 2,0 мм., 3,2 мм., 4,0 мм. </td> </tr> <tr> <td colspan="2"> &nbsp;ТУ&nbsp; 1222-002-02945213-2016 &nbsp; </td> </tr> </tbody> </table> | <h3>Описание</h3> <p> AG&nbsp;SAW ER-316LSi является коррозионностойкой хромоникелемолибденовой 19Сr/12Ni/2.5Mo сварочной проволокой с&nbsp;пониженным содержанием углерода, предназначенная для сварки под флюсом изделий, эксплуатирующихся при температурах от −196 до&nbsp;+350°С из&nbsp;кислотостойких коррозионностойких хромоникельмолибденовых сталей марок 02Х17Н11М2, 08Х17Н13М2Т, 10Х17Н13М3Т, AISI 316L, 318 и&nbsp;им&nbsp;аналогичных, а&nbsp;также хромоникелевых сталей марок 03Х18Н10, 08Х18Н10Т, AISI 304L, 321, 347 и&nbsp;им&nbsp;подобных, когда к&nbsp;металлу шва предъявляются жесткие требования по&nbsp;стойкости к&nbsp;межкристаллитной коррозии. Повышенное содержание кремния улучшает сварочно-технологические характеристики, такие как смачиваемость свариваемых кромок. Высокие пластические характеристики наплавленного металла, как правило, позволяют выполнять последующие технологические операции, связанные с&nbsp;пластическим деформированием сваренных заготовок, без проведения после сварочной термической обработки. </p> <p> Металл сварного шва стоек к&nbsp;образованию окалин при температуре до&nbsp;+850°С.&nbsp;Проволока AG&nbsp;SAW ER-316LSi применяется в&nbsp;химической и&nbsp;пищевой промышленности, нефтехиммашиностроении и&nbsp;при изготовлении атомных реакторов. Проволока имеет специальную обработку для создания отличной подачи и&nbsp;стабильность дуги. </p> <h3>Характеристики</h3> <h4>Химический состав (%)</h4> <div class="table-wrap"> <table border="1"> <tbody> <tr> <th> C </th> <th> Mn </th> <th> Si </th> <th> Cr </th> <th> Ni </th> <th> Mo </th> <th> Cu </th> <th> S </th> <th> P </th> </tr> <tr> <td> max 0.030 </td> <td> 1.50-2.20 </td> <td> 0.65-1.00 </td> <td> 18.00-20.00 </td> <td> 11.00-14.00 </td> <td> 2.00-3.00 </td> <td> max 0.25 </td> <td> max 0.03 </td> <td> max 0.03 </td> </tr> </tbody> </table> </div> <h4>Механические свойства</h4> <div class="table-wrap"> <table border="1"> <tbody> <tr> <th> Предел текучести МПа </th> <th> Предел прочности МПа </th> <th> Удлинение А5 (%) </th> <th> Ударная вязкость Дж/см2 </th> </tr> <tr> <td> ≥ 350 </td> <td> ≥ 520 </td> <td> ≥ 30% </td> <td> +20°С ≥ 140 </td> </tr> </tbody> </table> </div> <p> <b>Условия хранения:</b> хранить в сухом месте, избегать конденсации. </p> <h4>Рекомендуемые данные сварки</h4> <div class="table-wrap"> <table border="1"> <tbody> <tr> <th> Диаметр, (мм) </th> <th> 2,0 </th> <th> 3,2 </th> <th> 4,0 </th> </tr> <tr> <th> Амперы </th> <td> 190~500 </td> <td> 300~500 </td> <td> 300~500 </td> </tr> <tr> <th> Вольты </th> <td> 24~30 </td> <td> 26~30 </td> <td> 28~32 </td> </tr> </tbody> </table> <div> <h4>Поставляемые диаметры</h4> <div class="table-wrap"> <table border="1"> <tbody> <tr> <th> Диаметр (мм) D*L </th> <td> 2,0х1000 </td> <td> 3,2х1000 </td> <td> 4,0х1000 </td> </tr> <tr> <th> Вес катушки (кг) </th> <td> 25 </td> <td> 25 </td> <td> 25 </td> </tr> </tbody> </table> </div> | Проволока для SAW сварки
148 | Сварочная проволока AG ER–347Si | https://alfaglobal.ru/upload/iblock/231/qkbyj3qw33575mafbeyiba8tsllcz7ll.jpg | <h3>Классификация</h3> <table border="1" cellpadding="1" cellspacing="1"> <tbody> <tr> <td> &nbsp;AWS A 5.9: </td> <td> &nbsp;ER 347Si </td> </tr> <tr> <td> &nbsp;EN ISO 14343-А: </td> <td> &nbsp;S 19 9 Nb Si </td> </tr> <tr> <td> &nbsp;НАКС: </td> <td> &nbsp;д.2,0 мм., 3,2 мм., 4,0 мм. </td> </tr> <tr> <td colspan="2"> &nbsp;ТУ&nbsp; 1222-002-02945213-2016 &nbsp; </td> </tr> </tbody> </table> | <h3>Описание</h3> <p> AG&nbsp;SAW ER-347Si является хромоникелевой 19Сr/9Ni сварочной проволокой с&nbsp;добавлением ниобия, предназначенной для сварки под флюсом изделий из&nbsp;коррозионностойких хромоникелевых сталей марок 12Х18Н9Т, 12Х18Н10Т, 12Х18Н12Т, AISI 321, 347 и&nbsp;им&nbsp;подобных, когда к&nbsp;металлу шва предъявляются жесткие требования по&nbsp;стойкости к&nbsp;межкристаллитной коррозии. Легирование сплава ниобием позволяет повысить температуру эксплуатации изделий, в&nbsp;сравнении с&nbsp;проволоками типа ER308L, до&nbsp;400°С, гарантируя высокие антикоррозионные свойства наплавленного металла. </p> <p> Повышенное содержание кремния ведет к&nbsp;увеличению текучести сварочной ванны, улучшает сварно-технологические свойства как&nbsp;— смачиваемость сварочных кромок, что позволяет получать плавный переход от&nbsp;наплавленного металла к&nbsp;основному и&nbsp;улучшает внешний вид сварного шва. </p> <p> Проволока AG&nbsp;SAW ER-347Si применяется для сварки нержавеющей стали марки 321 и&nbsp;347, в&nbsp;химической, пищевой промышленности, при изготовлении труб и&nbsp;емкостей, также она широко применяется и&nbsp;при изготовлении нагревателей, котлового оборудования и&nbsp;турбин. </p> <h3>Характеристики</h3> <h4>Химический состав (%)</h4> <div class="table-wrap"> <table border="1"> <tbody> <tr> <th> C </th> <th> Mn </th> <th> Si </th> <th> Cr </th> <th> Ni </th> <th> Mo </th> <th> Cu </th> <th> S </th> <th> P </th> <th> Nb </th> </tr> <tr> <td> max 0.080 </td> <td> 1.0-2.50 </td> <td> 0.65-1.00 </td> <td> 19.00-21.50 </td> <td> 9.00-11.00 </td> <td> max 0.5 </td> <td> max 0.5 </td> <td> max 0.03 </td> <td> max 0.03 </td> <td> 10xC-1.00 </td> </tr> </tbody> </table> </div> <h4>Механические свойства</h4> <div class="table-wrap"> <table border="1"> <tbody> <tr> <th> Предел текучести МПа </th> <th> Предел прочности МПа </th> <th> Удлинение А5 (%) </th> <th> Ударная вязкость Дж/см2 </th> </tr> <tr> <td> ≥ 440 </td> <td> ≥ 630 </td> <td> ≥ 37% </td> <td> +20°С ≥&nbsp;125 </td> </tr> </tbody> </table> </div> <p> <b>Условия хранения:</b> хранить в сухом месте, избегать конденсации. </p> <h4>Рекомендуемые данные сварки</h4> <div class="table-wrap"> <table border="1"> <tbody> <tr> <th> Диаметр, (мм) </th> <th> 2,0 </th> <th> 3,2 </th> <th> 4,0 </th> </tr> <tr> <th> Амперы </th> <td> 190~500 </td> <td> 300~500 </td> <td> 300~500 </td> </tr> <tr> <th> Вольты </th> <td> 24~30 </td> <td> 26~30 </td> <td> 28~32 </td> </tr> </tbody> </table> </div> <h4>Поставляемые диаметры</h4> <div class="table-wrap"> <table border="1"> <tbody> <tr> <th> Диаметр (мм) D*L </th> <td> 2,0х1000 </td> <td> 3,2х1000 </td> <td> 4,0х1000 </td> </tr> <tr> <th> Вес катушки (кг) </th> <td> 25 </td> <td> 25 </td> <td> 25 </td> </tr> </tbody> </table> </div> | Проволока для SAW сварки
Прутки сплошного сечения для TIG сварки
162 | Присадочный пруток AG TIG ER–308LSi | https://alfaglobal.ru/upload/iblock/509/mg251cgrpth3w0khyb0e36p4at0wjv7r.jpg | <h3>Классификация<br> </h3> <table border="1" cellpadding="1" cellspacing="1"> <tbody> <tr> <td> AWS A 5.9:<br> </td> <td> ER 308LSi&nbsp; </td> </tr> <tr> <td> EN 12072:&nbsp; </td> <td> W 19 9 LSi<br> </td> </tr> <tr> <td> НАКС:<br> </td> <td> д. 2,0 мм., д.2,4 мм., д. 3,2 мм<br> </td> </tr> <tr> <td colspan="2"> ТУ&nbsp; 1222-004-02945213-2016 </td> </tr> </tbody> </table> | <h3>Описание</h3> <p> AG&nbsp;TIG ER-308LSi является коррозионностойким хромоникелевым 20Cr/9Ni присадочным прутком с&nbsp;особо низким содержанием углерода для дуговой сварки вольфрамовым электродом в&nbsp;среде защитных газов, пригодным для сварки аустенитных нержавеющих сталей, марки 18Cr/8Ni, типа сталей марок AISI 301, 302, 304, 304L, 308 и&nbsp;308L, 03Х18Н11, 06Х18Н11, 08Х18Н10Т и&nbsp;т.&nbsp;п. Незначительное содержание углерода значительно снижает риск возникновения межкристаллической коррозии, а&nbsp;наличие кремния обеспечивает высокое качество сварного шва. Контролируемое содержание феррита, равное 5-10%, придает металлу шва высокую сопротивляемость к&nbsp;образованию трещин. Содержание Si ~ 0.80 ведет к&nbsp;увеличению текучести сварочной ванны, улучшает сварные свойства и&nbsp;внешний вид сварного шва. </p> <p> Присадочный пруток AG&nbsp;TIG ER-308LSi применяется для сварки изделий в&nbsp;пищевой промышленности, химическом и&nbsp;нефтехимическом машиностроении, могут применяться для сварки трубопроводов, изготовления емкостей, бойлеров. </p> <h3>Характеристики</h3> <h4>Химический состав (%)</h4> <div class="table-wrap"> <table border="1"> <tbody> <tr> <th> C </th> <th> Mn </th> <th> Si </th> <th> Cr </th> <th> Ni </th> <th> Mo </th> <th> Cu </th> <th> S </th> <th> P </th> </tr> <tr> <td> max 0.030 </td> <td> 1.50-2.20 </td> <td> 0.65-1.00 </td> <td> 19.50-22.00 </td> <td> 9.00-11.00 </td> <td> max 0.75 </td> <td> max 0.75 </td> <td> max 0.03 </td> <td> max 0.03 </td> </tr> </tbody> </table> </div> <h4>Механические свойства</h4> <div class="table-wrap"> <table border="1"> <tbody> <tr> <th> Предел текучести МПа </th> <th> Предел прочности МПа </th> <th> Удлинение А5 (%) </th> <th> Ударная вязкость </th> </tr> <tr> <td> ≥ 350 </td> <td> ≥ 520 </td> <td> ≥ 35% </td> <td> +20°С ≥&nbsp;110 Дж/см2<br> &nbsp; &nbsp;-60°С ≥ 90 Дж/см2<br> -196°С ≥ 60 Дж/см2 </td> </tr> </tbody> </table> </div> <p> <b>Электрический ток</b>: - DC (-) </p> <p> <b>Условия хранения:</b> хранить в сухом месте, избегать конденсации. </p> <h4>Положение при сварке</h4> <img width="864" alt="svarka2.png" src="/upload/medialibrary/ac7/dqls5y0o3gugry1h7fys0jb3gh4xy3ml.png" height="150" title="svarka2.png"> <h4>Поставляемые диаметры</h4> <div class="table-wrap"> <table border="1" class="b_table--oddrow"> <tbody> <tr> <th> Диаметр (мм) D*L </th> <td> 1,0х1000 </td> <td> 1,2х1000 </td> <td> 1,6х1000 </td> <td> 2,0х1000 </td> <td> 2,4х1000 </td> <td> 3,2х1000 </td> <td> 4,0х1000 </td> </tr> <tr> <th> Вес пенала (кг) </th> <td> 5 </td> <td> 5 </td> <td> 5 </td> <td> 5 </td> <td> 5 </td> <td> 5 </td> <td> 5 </td> </tr> <tr> <th> Вес упаковки (кг) </th> <td> 20 </td> <td> 20 </td> <td> 20 </td> <td> 20 </td> <td> 20 </td> <td> 20 </td> <td> 20 </td> </tr> </tbody> </table> </div> | Прутки сплошного сечения для TIG сварки
163 | Присадочный пруток AG TIG ER–309LSi | https://alfaglobal.ru/upload/iblock/509/mg251cgrpth3w0khyb0e36p4at0wjv7r.jpg | <h3>Классификация</h3> <table border="1" cellpadding="1" cellspacing="1"> <tbody> <tr> <td> AWS A 5.9: </td> <td> ER 309LSi<br> </td> </tr> <tr> <td> EN 12072:<br> </td> <td> W 23 12 LSi<br> </td> </tr> </tbody> </table> | <h3>Описание</h3> <p> AG&nbsp;TIG ER-309LSi является коррозионностойким прутком аустенитного типа 23Cr12Ni, с&nbsp;низким содержанием углерода в&nbsp;наплавленном металле. Высокий уровень легирующих элементов в&nbsp;прутке обеспечивает высокую коррозионную стойкость и&nbsp;жаропрочность шва. Повышенное содержание кремния улучшает горение дуги и&nbsp;формирование шва. </p> <p> Пруток AG&nbsp;ER-309LSi применяется в&nbsp;химической и&nbsp;пищевой промышленности, нефтехиммашиностроении, судостроении, машиностроении. Пруток AG&nbsp;ER-309LSi предназначен для сварки высоколегированных аустенитных сталей, наплавку переходных слоев на&nbsp;перлитные конструкционные и&nbsp;теплоустойчивые стали при сварке изделий из&nbsp;двухслойных сталей, плакированных высоколегированным слоем типа 304, 308, 321, 347, 03Х18Н9, 12Х18Н10Т а&nbsp;также для сварки разнородных сталей: нержавеющих сталей аустенитного класса с&nbsp;углеродистыми или низколегированными. Швы выполненные прутком AG&nbsp;ER-309LSi стойки к&nbsp;образованию окалины при температуре до&nbsp;1100°С.&nbsp;Повышенное содержание кремния ведет к&nbsp;увеличению текучести сварочной ванны, улучшает сварно-технологические свойства как&nbsp;— смачиваемость сварочных кромок, что позволяет получать плавный переход от&nbsp;наплавленного металла к&nbsp;основному и&nbsp;улучшает внешний вид сварного шва. </p> <h3> Характеристики </h3> <h4>Химический состав (%)</h4> <div class="table-wrap"> <table border="1"> <tbody> <tr> <th> C </th> <th> Mn </th> <th> Si </th> <th> Cr </th> <th> Ni </th> <th> Mo </th> <th> Cu </th> <th> S </th> <th> P </th> </tr> <tr> <td> max 0.030 </td> <td> 1.50-2.20 </td> <td> 0.65-1.00 </td> <td> 23.00-25.00 </td> <td> 12.00-14.00 </td> <td> max 0.75 </td> <td> max 0.75 </td> <td> max 0.03 </td> <td> max 0.03 </td> </tr> </tbody> </table> </div> <h4>Механические свойства</h4> <div class="table-wrap"> <table border="1"> <tbody> <tr> <th> Предел текучести МПа </th> <th> Предел прочности МПа </th> <th> Удлинение А5 (%) </th> <th> Ударная вязкость </th> </tr> <tr> <td> ≥ 350 </td> <td> ≥ 520 </td> <td> ≥ 30% </td> <td> + 20°С ≥&nbsp;160 Дж/см2<br> -196°С ≥&nbsp;60 Дж/см2 </td> </tr> </tbody> </table> </div> <p> <b>Электрический ток:&nbsp;</b>- DC (-) </p> <p> <b>Условия хранения:</b> хранить в сухом месте, избегать конденсации. </p> <h4>Положение при сварке</h4> <img width="864" alt="svarka2.png" src="/upload/medialibrary/ac7/dqls5y0o3gugry1h7fys0jb3gh4xy3ml.png" height="150" title="svarka2.png"> <h4>Поставляемые диаметры</h4> <div class="table-wrap"> <table border="1" class="b_table--oddrow"> <tbody> <tr> <th> Диаметр (мм) D*L </th> <td> 1,0х1000 </td> <td> 1,2х1000 </td> <td> 1,6х1000 </td> <td> 2,0х1000 </td> <td> 2,4х1000 </td> <td> 3,2х1000 </td> <td> 4,0х1000 </td> </tr> <tr> <th> Вес пенала (кг) </th> <td> 5 </td> <td> 5 </td> <td> 5 </td> <td> 5 </td> <td> 5 </td> <td> 5 </td> <td> 5 </td> </tr> <tr> <th> Вес упаковки (кг) </th> <td> 20 </td> <td> 20 </td> <td> 20 </td> <td> 20 </td> <td> 20 </td> <td> 20 </td> <td> 20 </td> </tr> </tbody> </table> </div> | Прутки сплошного сечения для TIG сварки
164 | Присадочный пруток AG TIG ER–316LSi | https://alfaglobal.ru/upload/iblock/509/mg251cgrpth3w0khyb0e36p4at0wjv7r.jpg | <h3>Классификация</h3> <table border="1" cellpadding="1" cellspacing="1"> <tbody> <tr> <td> AWS A 5.9: </td> <td> ER 316 LSi<br> </td> </tr> <tr> <td> EN 12072:<br> </td> <td> W 19 12 3 LSi<br> </td> </tr> <tr> <td> НАКС:<br> </td> <td> д. 2,0 мм<br> </td> </tr> <tr> <td colspan="2"> ТУ&nbsp; 1222-004-02945213-2016 &nbsp; </td> </tr> </tbody> </table> | <h3>Описание</h3> <p> AG ER-316LSi является коррозионностойким хромоникелемолибденовым 19Сr/12Ni/2.5Mo присадочным прутком с пониженным содержанием углерода, предназначенная для сварки изделий, эксплуатирующихся во влажной среде при температурах до 350°С из кислотостойких коррозионностойких хромоникельмолибденовых сталей марок 02Х17Н11М2, 08Х17Н13М2Т, 10Х17Н13М3Т, AISI 316L, 318 и им аналогичных, а также хромоникелевых сталей марок 03Х18Н10, 08Х18Н10Т, AISI 304L, 321, 347 и им подобных, когда к металлу шва предъявляются жесткие требования по стойкости к межкристаллитной коррозии. Повышенное содержание кремния улучшает сварочно-технологические характеристики, такие как смачиваемость свариваемых кромок. Высокие пластические характеристики наплавленного металла, как правило, позволяют выполнять последующие технологические операции, связанные с пластическим деформированием сваренных заготовок, без проведения после сварочной термической обработки. Швы выполненные прутком AG ER-316LSi стойки к образованию окалины при температуре до 800°С, и обладают высокой ударной вязкостью при температуре до – 196°С. </p> <p> Присадочный пруток AG ER-316LSi применяется в химической и пищевой промышленности, нефтехиммашиностроении и при изготовлении атомных реакторов. </p> <h3>Характеристики</h3> <h4>Типовой химический состав (%)</h4> <div class="table-wrap"> <table border="1"> <tbody> <tr> <th> C </th> <th> Mn </th> <th> Si </th> <th> Cr </th> <th> Ni </th> <th> Mo </th> <th> Cu </th> <th> S </th> <th> P </th> </tr> <tr> <td> max 0.030 </td> <td> 1.50-2.20 </td> <td> 0.65-1.00 </td> <td> 18.00-20.00 </td> <td> 11.00-14.00 </td> <td> 2.00-3.00 </td> <td> max 0.75 </td> <td> max 0.03 </td> <td> max 0.03 </td> </tr> </tbody> </table> </div> <h4> Механические свойства</h4> <div class="table-wrap"> <table border="1"> <tbody> <tr> <th> Предел текучести МПа </th> <th> Предел прочности МПа </th> <th> Удлинение А5 (%) </th> <th> Ударная вязкость </th> </tr> <tr> <td> ≥ 350 </td> <td> ≥ 510 </td> <td> ≥ 30% </td> <td> +20°С ≥ 210 Дж/см2<br> -60°С ≥165 Дж/см2 </td> </tr> </tbody> </table> </div> <p> Электрический ток: - DC (-) </p> <p> Условия хранения: хранить в сухом месте, избегать конденсации. </p> <h4>Положение при сварке</h4> <img width="864" alt="svarka2.png" src="/upload/medialibrary/ac7/dqls5y0o3gugry1h7fys0jb3gh4xy3ml.png" height="150" title="svarka2.png"> <h4>Поставляемые диаметры</h4> <div class="table-wrap"> <table border="1" class="b_table--oddrow"> <tbody> <tr> <th> Диаметр (мм) D*L </th> <td> 1,0х1000 </td> <td> 1,2х1000 </td> <td> 1,6х1000 </td> <td> 2,0х1000 </td> <td> 2,4х1000 </td> <td> 3,2х1000 </td> <td> 4,0х1000 </td> </tr> <tr> <th> Вес пенала (кг) </th> <td> 5 </td> <td> 5 </td> <td> 5 </td> <td> 5 </td> <td> 5 </td> <td> 5 </td> <td> 5 </td> </tr> <tr> <th> Вес упаковки (кг) </th> <td> 20 </td> <td> 20 </td> <td> 20 </td> <td> 20 </td> <td> 20 </td> <td> 20 </td> <td> 20 </td> </tr> </tbody> </table> </div> | Прутки сплошного сечения для TIG сварки
165 | Присадочный пруток AG TIG ER–318Si | https://alfaglobal.ru/upload/iblock/509/mg251cgrpth3w0khyb0e36p4at0wjv7r.jpg | <h3>Классификация</h3> <table border="1" cellpadding="1" cellspacing="1"> <tbody> <tr> <td> AWS A 5.9: </td> <td> ER 318Si </td> </tr> <tr> <td> EN 14343-A:<br> </td> <td> G 19 12 3 Nb Si<br> </td> </tr> </tbody> </table> | <h3>Описание</h3> <p> AG&nbsp;TIG ER-318Si является высоколегированным коррозионностойким 19Cr/12Ni/3MoNb, сварочным прутком аустенитного класса сплошного сечения, пригодной для сварки аустенитных нержавеющих сталей, эксплуатирующихся во&nbsp;влажной среде при температурах до&nbsp;400°С, с&nbsp;стабилизированных титаном или ниобием, или не&nbsp;стабилизированных хромоникельмолибденовых марок сталей типа AISI 304, 304L, 308, 308L, 316, 316L, 316Ti, 318, 03Х18Н10, 06Х18Н10, 08Х18Н10Т, 02Х17Н11М2, 08Х17Н13М2Т, 10Х17Н13М3Т и&nbsp;т.п., когда к&nbsp;металлу шва предъявляются жесткие требования по&nbsp;стойкости к&nbsp;межкристаллитной коррозии. Содержание Si ~ 0.80 ведет к&nbsp;увеличению текучести сварочной ванны, улучшает сварочно-технологичные свойства, такие как смачиваемость кромок сварного шва, что улучшает контакт основного и&nbsp;наплавленного металла и&nbsp;внешний вид сварного шва. Швы выполненные AG&nbsp;TIG ER-318Si, стойки к&nbsp;образованию окалины при температурах до&nbsp;800°С. </p> <p> Пруток AG&nbsp;TIG ER-318Si применяется в&nbsp;пищевой промышленности, химическом и&nbsp;нефтехимическом машиностроении, могут применяться для сварки трубопроводов, изготовления емкостей, бойлеров. Проволока имеет специальную обработку для создания отличной подачи и&nbsp;стабильность дуги. Так&nbsp;же технологии высокоточной намотки слоями обеспечивают равномерную, бесперебойную подачу. </p> <h3>Характеристики</h3> <h4>Химический состав (%)</h4> <div class="table-wrap"> <table border="1"> <tbody> <tr> <th> C </th> <th> Mn </th> <th> Si </th> <th> Cr </th> <th> Ni </th> <th> Mo </th> <th> Cu </th> <th> S </th> <th> P </th> <th> Nb </th> </tr> <tr> <td> max 0.080 </td> <td> 1.0-2.50 </td> <td> 0.65-1.00 </td> <td> 18.00-20.00 </td> <td> 11.00-14.00 </td> <td> 2.0-3.0 </td> <td> max 0.75 </td> <td> max 0.02 </td> <td> max 0.03 </td> <td> 8xC-1.0 </td> </tr> </tbody> </table> </div> <h4>Механические свойства</h4> <div class="table-wrap"> <table border="1"> <tbody> <tr> <th> Предел текучести МПа </th> <th> Предел прочности МПа </th> <th> Удлинение А5 (%) </th> <th> Ударная вязкость Дж/см2 </th> </tr> <tr> <td> ≥ 400 </td> <td> ≥ 550 </td> <td> ≥ 30% </td> <td> +20°С ≥ 120<br> &nbsp; -60°С ≥ 85 </td> </tr> </tbody> </table> </div> <p> <b>Электрический ток:</b> - DC (+) </p> <p> <b>Условия хранения:</b> хранить в сухом месте, избегать конденсации. </p> <h4>Положение при сварке</h4> <img width="864" alt="svarka2.png" src="/upload/medialibrary/ac7/dqls5y0o3gugry1h7fys0jb3gh4xy3ml.png" height="150" title="svarka2.png"> <h4>Поставляемые диаметры</h4> <div class="table-wrap"> <table border="1" class="b_table--oddrow"> <tbody> <tr> <th> Диаметр (мм) D*L </th> <td> 1,0х1000 </td> <td> 1,2х1000 </td> <td> 1,6х1000 </td> <td> 2,0х1000 </td> <td> 2,4х1000 </td> <td> 3,2х1000 </td> <td> 4,0х1000 </td> </tr> <tr> <th> Вес пенала (кг) </th> <td> 5 </td> <td> 5 </td> <td> 5 </td> <td> 5 </td> <td> 5 </td> <td> 5 </td> <td> 5 </td> </tr> <tr> <th> Вес упаковки (кг) </th> <td> 20 </td> <td> 20 </td> <td> 20 </td> <td> 20 </td> <td> 20 </td> <td> 20 </td> <td> 20 </td> </tr> </tbody> </table> </div> | Прутки сплошного сечения для TIG сварки
167 | Присадочный пруток AG TIG ER–347Si | https://alfaglobal.ru/upload/iblock/509/mg251cgrpth3w0khyb0e36p4at0wjv7r.jpg | <h3>Классификация</h3> <table border="1" cellpadding="1" cellspacing="1"> <tbody> <tr> <td> AWS A 5.9:<br> </td> <td> ER 347<br> </td> </tr> <tr> <td> EN ISO 14343-A<br> </td> <td> W 19 19Nb<br> </td> </tr> <tr> <td> НАКС:<br> </td> <td> д. 2,0 мм., д. 2,4 мм.<br> </td> </tr> <tr> <td colspan="2"> ТУ&nbsp; 1222-004-02945213-2016<br> </td> </tr> </tbody> </table> | <h3>Описание</h3> <p> AG&nbsp;TIG ER-347Si является хромоникелевым 19Сr/9Ni присадочным прутком с&nbsp;добавлением ниобия, предназначенной для сварки изделий из&nbsp;коррозионностойких хромоникелевых сталей марок 12Х18Н9Т, 12Х18Н10Т, 12Х18Н12Т, AISI 321, 347 и&nbsp;им&nbsp;подобных, когда к&nbsp;металлу шва предъявляются жесткие требования по&nbsp;стойкости к&nbsp;межкристаллитной коррозии. Легирование сплава ниобием позволяет повысить температуру эксплуатации изделий, в&nbsp;сравнении с&nbsp;проволоками типа ER308L, до&nbsp;400°С, гарантируя высокие антикоррозионные свойства наплавленного металла, а&nbsp;изделия, которые прошли аустенизирующий отжиг, можно эксплуатировать при температурах до −196°С. </p> <p> Повышенное содержание кремния&nbsp;— Si ~ 0.80 ведет к&nbsp;увеличению текучести сварочной ванны, улучшает сварочно-технологические свойства, такие как смачиваемость свариваемых кромок, что создает плавный переход от&nbsp;металла сварного шва к&nbsp;основному металлу и&nbsp;улучшает его внешний вид. </p> <p> Присадочный пруток AG&nbsp;TIG ER-347Si применяется при изготовлении и&nbsp;ремонте труб, емкостей, бойлеров, и&nbsp;др.&nbsp;в&nbsp;машиностроении, химической и&nbsp;нефтехимической, пищевой промышленности. Благодаря высокому пределу текучести наплавленного металла при высокой температуре она широко применяется также и&nbsp;при изготовлении нагревателей, котлового оборудования и&nbsp;турбин. </p> <h3>Характеристики</h3> <h4>Химический состав (%)</h4> <div class="table-wrap"> <table border="1"> <tbody> <tr> <th> C </th> <th> Mn </th> <th> Si </th> <th> Cr </th> <th> Ni </th> <th> Mo </th> <th> Cu </th> <th> S </th> <th> P </th> <th> Nb </th> </tr> <tr> <td> max 0.08 </td> <td> 1.50-2.20 </td> <td> 0.30-0.65 </td> <td> 19.00-21.50 </td> <td> 9.00-11.00 </td> <td> max 0.75 </td> <td> max 0.75 </td> <td> max 0.03 </td> <td> max 0.03 </td> <td> 10xC-1.00 </td> </tr> </tbody> </table> </div> <h4>Механические свойства</h4> <div class="table-wrap"> <table border="1"> <tbody> <tr> <th> Предел текучести МПа </th> <th> Предел прочности МПа </th> <th> Удлинение А5 (%) </th> <th> Ударная вязкость </th> </tr> <tr> <td> ≥ 400 </td> <td> ≥ 550 </td> <td> ≥ 30% </td> <td> +20°С ≥&nbsp;115 Дж/см2 </td> </tr> </tbody> </table> </div> <p> Электрический ток: - DC (-) </p> <p> Условия хранения: хранить в сухом месте, избегать конденсации. </p> <h4>Положение при сварке</h4> <img width="864" alt="svarka2.png" src="/upload/medialibrary/ac7/dqls5y0o3gugry1h7fys0jb3gh4xy3ml.png" height="150" title="svarka2.png"> <h4>Поставляемые диаметры</h4> <div class="table-wrap"> <table border="1" class="b_table--oddrow"> <tbody> <tr> <th> Диаметр (мм) D*L </th> <td> 1,0х1000 </td> <td> 1,2х1000 </td> <td> 1,6х1000 </td> <td> 2,0х1000 </td> <td> 2,4х1000 </td> <td> 3,2х1000 </td> <td> 4,0х1000 </td> </tr> <tr> <th> Вес пенала (кг) </th> <td> 5 </td> <td> 5 </td> <td> 5 </td> <td> 5 </td> <td> 5 </td> <td> 5 </td> <td> 5 </td> </tr> <tr> <th> Вес упаковки (кг) </th> <td> 20 </td> <td> 20 </td> <td> 20 </td> <td> 20 </td> <td> 20 </td> <td> 20 </td> <td> 20 </td> </tr> </tbody> </table> </div> | Прутки сплошного сечения для TIG сварки
166 | Сварочный пруток AG TIG ER–321Si | https://alfaglobal.ru/upload/iblock/509/mg251cgrpth3w0khyb0e36p4at0wjv7r.jpg | <h3>Классификация</h3> <table border="1" cellpadding="1" cellspacing="1"> <tbody> <tr> <td> AWS A 5.9:<br> </td> <td> ER 321Si </td> </tr> <tr> <td> EN ISO 14343-А:<br> </td> <td> SS 321 Si<br> </td> </tr> </tbody> </table> | <h3>Описание</h3> <p> AG&nbsp;TIG ER-321Si является хромоникелевым 19Сr/9Ni сварочным прутком с&nbsp;добавлением титана, предназначенной для сварки изделий из&nbsp;коррозионностойких хромоникелевых сталей марок 12Х18Н9Т, 12Х18Н10Т, 12Х18Н12Т, AISI 304, 308, 321, и&nbsp;им&nbsp;подобных, когда к&nbsp;металлу шва предъявляются жесткие требования по&nbsp;стойкости к&nbsp;межкристаллитной коррозии. Содержание Si ~ 0.80 ведет к&nbsp;увеличению текучести сварочной ванны, улучшает сварные свойства и&nbsp;внешний вид сварного шва, а&nbsp;высокое содержание марганца делает его стойким к&nbsp;образованию горячих трещин. </p> <p> Пруток AG&nbsp;TIG ER-321Si применяется для сварки нержавеющей стали марки 12Х18Н9Т, 12Х18Н10Т, 12Х18Н12Т, 321 . Благодаря высоким сварочно-технологическим свойствам пруток AG&nbsp;TIG ER-321Si широко применяется в&nbsp;машиностроении, нефтехимическом машиностроении, пищевой промышленности. </p> <h3>Характеристики</h3> <h4>Химический состав (%)</h4> <div class="table-wrap"> <table border="1"> <tbody> <tr> <th> C </th> <th> Mn </th> <th> Si </th> <th> Cr </th> <th> Ni </th> <th> Mo </th> <th> Cu </th> <th> S </th> <th> P </th> <th> Nb </th> </tr> <tr> <td> max 0.080 </td> <td> 1.6-2.50 </td> <td> 0.65-1.00 </td> <td> 19.00-21.50 </td> <td> 9.00-11.00 </td> <td> max 0.75 </td> <td> max 0.75 </td> <td> max 0.03 </td> <td> max 0.03 </td> <td> 10xC-1.0 </td> </tr> </tbody> </table> </div> <h4>Механические свойства</h4> <div class="table-wrap"> <table border="1"> <tbody> <tr> <th> Предел текучести МПа </th> <th> Предел прочности МПа </th> <th> Удлинение А5 (%) </th> <th> Ударная вязкость Дж/см2 </th> </tr> <tr> <td> ≥ 330 </td> <td> ≥ 550 </td> <td> ≥ 40% </td> <td> +20°С ≥ 130 </td> </tr> </tbody> </table> </div> <p> Электрический ток: - DC (+) </p> <p> Условия хранения: хранить в сухом месте, избегать конденсации. </p> <h4>Положение при сварке</h4> <img alt="svarka2.png" src="/upload/medialibrary/ac7/dqls5y0o3gugry1h7fys0jb3gh4xy3ml.png" title="svarka2.png"> <h4>Поставляемые диаметры</h4> <div class="table-wrap"> <table border="1" class="b_table--oddrow"> <tbody> <tr> <th> Диаметр (мм) D*L </th> <td> 1,0х1000 </td> <td> 1,2х1000 </td> <td> 1,6х1000 </td> <td> 2,0х1000 </td> <td> 2,4х1000 </td> <td> 3,2х1000 </td> <td> 4,0х1000 </td> </tr> <tr> <th> Вес пенала (кг) </th> <td> 5 </td> <td> 5 </td> <td> 5 </td> <td> 5 </td> <td> 5 </td> <td> 5 </td> <td> 5 </td> </tr> <tr> <th> Вес упаковки (кг) </th> <td> 20 </td> <td> 20 </td> <td> 20 </td> <td> 20 </td> <td> 20 </td> <td> 20 </td> <td> 20 </td> </tr> </tbody> </table> </div> | Прутки сплошного сечения для TIG сварки
Продукция SELLER
Материалы для сварки нержавеющих, высоколегированных корозийностойких сталей SELLER
168 | Проволока SELLER ER–308LSi | https://alfaglobal.ru/upload/iblock/861/3mn9x1q0oflw7x32f9yp4w9msfv2r3ui.jpg | <h3>Классификация</h3> <table border="1" cellpadding="1" cellspacing="1"> <tbody> <tr> <td> AWS A 5.9: </td> <td> ER 308LSi </td> </tr> <tr> <td> EN 12072:<br> </td> <td> G 19 9 LSi<br> </td> </tr> </tbody> </table> | <h3>Описание</h3> <p> Проволока SELLER ER-308LSi является коррозионностойкой хромоникелевой 20Cr/9Ni, сварочной проволокой аустенитного класса сплошного сечения с&nbsp;особо низким содержанием углерода, пригодной для сварки аустенитных нержавеющих сталей, марки 18Cr/8Ni, типа сталей марок AISI 301, 302, 304, 304L, 308 и&nbsp;308L, 03Х18Н11, 06Х18Н11, 08Х18Н10Т и&nbsp;т.п. Незначительное содержание углерода значительно снижает риск возникновения межкристаллической коррозии, а&nbsp;наличие кремния обеспечивает высокое качество сварного шва. Контролируемое содержание феррита, равное 5-10%, придает металлу шва высокую сопротивляемость к&nbsp;образованию трещин. Содержание Si ~ 0.80 улучшает сварочно- технологические характеристики, ведет к&nbsp;лучшей свариваемости кромок сварочной ванны, улучшает сварные свойства и&nbsp;внешний вид сварного шва. </p> <p> Проволока SELLER ER-308LSi применяется в&nbsp;пищевой промышленности, химическом и&nbsp;нефтехимическом машиностроении, могут применяться для сварки трубопроводов, изготовления емкостей, бойлеров. Проволока имеет специальную обработку для создания отличной подачи и&nbsp;стабильность дуги. Так&nbsp;же технологии высокоточной намотки слоями обеспечивают равномерную, бесперебойную подачу. </p> <h3>Характеристики</h3> <h4>Химический состав (%)</h4> <div class="table-wrap"> <table border="1"> <tbody> <tr> <th> C </th> <th> Mn </th> <th> Si </th> <th> Cr </th> <th> Ni </th> <th> Mo </th> <th> Cu </th> <th> S </th> <th> P </th> </tr> <tr> <td> max 0.030 </td> <td> 1.60-2.50 </td> <td> 0.65-1.00 </td> <td> 19.50-22.00 </td> <td> 9.00-11.00 </td> <td> max 0.75 </td> <td> max 0.75 </td> <td> max 0.03 </td> <td> max 0.03 </td> </tr> </tbody> </table> </div> <h4> Механические свойства</h4> <div class="table-wrap"> <table border="1"> <tbody> <tr> <th> Предел текучести Мпа </th> <th> Предел прочности Мпа </th> <th> Удлинение А5 (%) </th> <th> Ударная вязкость </th> </tr> <tr> <td> ≥ 350 </td> <td> ≥ 520 </td> <td> ≥ 35% </td> <td> &nbsp;+20 °С&nbsp; ≥ 110 Дж/см2&nbsp; &nbsp; &nbsp;&nbsp;<br> &nbsp; &nbsp; - 60 °С ≥ 90 Дж/см2&nbsp; &nbsp; &nbsp;&nbsp;<br> &nbsp; &nbsp; -196 °С ≥ 60 Дж/см2&nbsp; &nbsp; &nbsp;&nbsp; </td> </tr> </tbody> </table> </div> <p> Химический состав и механические свойства наплавленного металла могут меняться в зависимости от типа применяемого защитного газа. Рекомендуется применять защитный газ 98% Ar+2% O2 или Ar+2-3% CО2. </p> <p> Электрический ток: - DC (+) </p> <p> Условия хранения: хранить в сухом месте, избегать конденсации. </p> <h4>Положение при сварке</h4> <img width="648" alt="svarka1.png" src="/upload/medialibrary/3fe/z1ui1069z1rfvsci9ofggr828ayyegbo.png" height="150" title="svarka1.png"> <h4>Рекомендуемые данные сварки</h4> <div class="table-wrap"> <table border="1"> <tbody> <tr> <th> Рабочий диапазон </th> <th> Диаметр, (мм) </th> <th> 0,8 </th> <th> 1,0 </th> <th> 1,20 </th> <th> 1,6 </th> </tr> <tr> <td rowspan="2"> Ar+ 1~2% CO2 </td> <th> Амперы </th> <td> 40~120 </td> <td> 80~160 </td> <td> 100~210 </td> <td> 120~240 </td> </tr> <tr> <th> Вольты </th> <td> 15~20 </td> <td> 16~22 </td> <td> 17~22 </td> <td> 17~24 </td> </tr> <tr> <td rowspan="2"> Ar+ 1~2% O2 </td> <th> Амперы </th> <td> 160~210 </td> <td> 180~280 </td> <td> 200~300 </td> <td> 200~300 </td> </tr> <tr> <th> Вольты </th> <td> 24~28 </td> <td> 24~30 </td> <td> 24~30 </td> <td> 24~30 </td> </tr> </tbody> </table> </div> <h4>Поставляемые диаметры</h4> <div class="table-wrap"> <table border="1"> <tbody> <tr> <th> Диаметр (мм) </th> <td> 0,8 </td> <td> 1,0 </td> <td> 1,20 </td> <td> 1,6 </td> </tr> <tr> <th> Вес катушки (кг) </th> <td> 1,0 кг, 5,0 кг, 15 кг </td> <td> 1,0 кг, 5,0 кг, 15 кг </td> <td> 1,0 кг, 5,0 кг, 15 кг </td> <td> 15 кг </td> </tr> </tbody> </table> </div> | Материалы для сварки нержавеющих, высоколегированных корозийностойких сталей SELLER
169 | Проволока SELLER ER–321Si | https://alfaglobal.ru/upload/iblock/861/3mn9x1q0oflw7x32f9yp4w9msfv2r3ui.jpg | <h3>Классификация</h3> <table border="1" cellpadding="1" cellspacing="1"> <tbody> <tr> <td> AWS A 5.9: </td> <td> ER 321Si<br> </td> </tr> <tr> <td> EN ISO 14343-А:<br> </td> <td> SS 321 Si<br> </td> </tr> </tbody> </table> <br> | <h3>Описание</h3> <p> Сварочная проволока SELLER ER-321Si является хромоникелевой 19Сr/9Ni сварочной проволокой с&nbsp;добавлением титана, предназначенной для сварки изделий из&nbsp;коррозионностойких хромоникелевых сталей марок 12Х18Н9Т, 12Х18Н10Т, 12Х18Н12Т, AISI 304, 308, 321, и&nbsp;им&nbsp;подобных, когда к&nbsp;металлу шва предъявляются жесткие требования по&nbsp;стойкости к&nbsp;межкристаллитной коррозии. Содержание Si ~ 0.80 ведет к&nbsp;увеличению текучести сварочной ванны, улучшает сварные свойства и&nbsp;внешний вид сварного шва, а&nbsp;высокое содержание марганца делает его стойким к&nbsp;образованию горячих трещин. </p> <p> Проволока SELLER ER-321Si применяется для сварки нержавеющей стали марки 12Х18Н9Т, 12Х18Н10Т, 12Х18Н12Т, 321. Благодаря высоким сварочно-технологическим свойствам проволока AG&nbsp;ER-321Si широко применяется в&nbsp;машиностроении, нефтехимическом машиностроении, пищевой промышленности. </p> <h3>Характеристики</h3> <h4>Химический состав (%)</h4> <div class="table-wrap"> <table border="1"> <tbody> <tr> <th> C </th> <th> Mn </th> <th> Si </th> <th> Cr </th> <th> Ni </th> <th> Mo </th> <th> Cu </th> <th> P </th> <th> Nb </th> </tr> <tr> <td> max 0.080 </td> <td> 1.60-2.50 </td> <td> 0.65-1.00 </td> <td> 19.00-21.50 </td> <td> 9.00-11.00 </td> <td> max 0.75 </td> <td> max 0.03 </td> <td> max 0.03 </td> <td> 10xC-1.00 </td> </tr> </tbody> </table> </div> <h4>Механические свойства</h4> <div class="table-wrap"> <table border="1"> <tbody> <tr> <th> Предел текучести Мпа </th> <th> Предел прочности Мпа </th> <th> Удлинение А5 (%) </th> <th> Ударная вязкость </th> </tr> <tr> <td> ≥ 330 </td> <td> ≥ 550 </td> <td> ≥ 40% </td> <td> &nbsp; &nbsp;+20°С ≥130 Дж/см2 </td> </tr> </tbody> </table> </div> <p> Химический состав и механические свойства наплавленного металла могут меняться в зависимости от типа применяемого защитного газа. Рекомендуется применять смесь защитных газов: Ar+&gt;0.5-5%CO2; Ar+&gt;0.5-3%O2. </p> <p> <b>Электрический ток:</b> - DC (+) </p> <p> <b>Условия хранения:</b> хранить в сухом месте, избегать конденсации. </p> <h4>Положение при сварке</h4> <img width="648" alt="svarka1.png" src="/upload/medialibrary/3fe/z1ui1069z1rfvsci9ofggr828ayyegbo.png" height="150" title="svarka1.png"> <h4>Рекомендуемые данные сварки</h4> <div class="table-wrap"> <table border="1"> <tbody> <tr> <th> Рабочий диапазон </th> <th> Диаметр, (мм) </th> <th> 0,8 </th> <th> 1,0 </th> <th> 1,20 </th> </tr> <tr> <td rowspan="2"> Ar+ 1~2% CO2 </td> <th> Амперы </th> <td> 40~120 </td> <td> 80~160 </td> <td> 100~210 </td> </tr> <tr> <th> Вольты </th> <td> 15~20 </td> <td> 16~22 </td> <td> 17~22 </td> </tr> <tr> <td rowspan="2"> Ar+ 1~2% O2 </td> <th> Амперы </th> <td> 160~210 </td> <td> 180~280 </td> <td> 200~300 </td> </tr> <tr> <th> Вольты </th> <td> 24~28 </td> <td> 24~30 </td> <td> 24~30 </td> </tr> </tbody> </table> </div> <h4>Поставляемые диаметры</h4> <div class="table-wrap"> <table border="1"> <tbody> <tr> <th> Диаметр (мм) </th> <td> 0,8 </td> <td> 1,0 </td> <td> 1,20 </td> <td> 1,6 </td> </tr> <tr> <th> Вес катушки (кг) </th> <td> 5,0 кг, 15 кг </td> <td> 5,0 кг, 15 кг </td> <td> 5,0 кг, 15 кг </td> <td> 15 кг </td> </tr> </tbody> </table> </div> | Материалы для сварки нержавеющих, высоколегированных корозийностойких сталей SELLER
170 | Прутки SELLER TIG–308Lsi | https://alfaglobal.ru/upload/iblock/1ee/33v1e3gvsti4642pjducc3jxcksxkb1w.jpg | <h3>Классификация</h3> <table border="1" cellpadding="1" cellspacing="1"> <tbody> <tr> <td> AWS A 5.9:<br> </td> <td> ER 308LSi<br> </td> </tr> <tr> <td> EN 12072:<br> </td> <td> W 19 9 LSi<br> </td> </tr> </tbody> </table> <br> | <h3>Описание</h3> <p> SELLER TIG ER-308LSi является коррозионностойким хромоникелевым 20Cr/9Ni присадочным прутком с&nbsp;особо низким содержанием углерода для дуговой сварки вольфрамовым электродом в&nbsp;среде защищенных газов, пригодным для сварки аустенитных нержавеющих сталей, марки 18Cr/8Ni, типа сталей марок AISI 301, 302, 304, 304L, 308 и&nbsp;308L, 03Х18Н11, 06Х18Н11, 08Х18Н10Т и&nbsp;т.п. Незначительное содержание углерода значительно снижает риск возникновения межкристаллической коррозии, а&nbsp;наличие кремния обеспечивает высокое качество сварного шва. Контролируемое содержание феррита, равное 5-10%, придает металлу шва высокую сопротивляемость к&nbsp;образованию трещин. Содержание Si ~ 0.80 ведет к&nbsp;улучшению смачиваемости кромок сварочной ванны, улучшает сварочные свойства и&nbsp;внешний вид сварного шва. </p> <p> Присадочный пруток SELLER TIG ER-308LSi применяется для сварки изделий в&nbsp;пищевой промышленности, химическом и&nbsp;нефтехимическом машиностроении, могут применяться для сварки трубопроводов, изготовления емкостей, бойлеров. </p> <h3> Характеристики<br> </h3> <h4>Химический состав (%)</h4> <div class="table-wrap"> <table border="1"> <tbody> <tr> <th> C </th> <th> Mn </th> <th> Si </th> <th> Cr </th> <th> Ni </th> <th> Mo </th> <th> Cu </th> <th> S </th> <th> P </th> </tr> </tbody> <tbody> <tr> <td> max 0.030 </td> <td> 1.60-2.50 </td> <td> 0.65-1.00 </td> <td> 19.50-22.00 </td> <td> 9.00-11.00 </td> <td> max 0.75 </td> <td> max 0.75 </td> <td> max 0.03 </td> <td> max 0.03 </td> </tr> </tbody> </table> </div> <h4> Механические свойства</h4> <div class="table-wrap"> <table border="1"> <tbody> <tr> <th> Предел текучести Мпа </th> <th> Предел прочности Мпа </th> <th> Удлинение А5 (%) </th> <th> Ударная вязкость </th> </tr> </tbody> <tbody> <tr> <td> ≥ 350 </td> <td> ≥ 520 </td> <td> ≥ 35% </td> <td> +20°С ≥ 110 Дж/см2<br> &nbsp; -60°С ≥ 90 Дж/см2<br> -196°С ≥ 60 Дж/см2 </td> </tr> </tbody> </table> </div> <p> Химический состав и механические свойства наплавленного металла могут меняться в зависимости от типа применяемого защитного газа. Рекомендуется применять защитный газ 98% Ar+2%O2 или Ar+2-3%CО2. </p> <p> Электрический ток: - DC (-) </p> <p> Условия хранения: хранить в сухом месте, избегать конденсации. </p> <h4>Положение при сварке</h4> <img width="864" alt="svarka2.png" src="/upload/medialibrary/ac7/dqls5y0o3gugry1h7fys0jb3gh4xy3ml.png" height="150" title="svarka2.png"> <h4>Поставляемые диаметры</h4> <div class="table-wrap"> <table border="1" class="b_table--oddrow"> <tbody> <tr> <th> Диаметр (мм) D*L </th> <td> 1,0х1000 </td> <td> 1,2х1000 </td> <td> 1,6х1000 </td> <td> 1,6х1000 </td> <td> 2,4х1000 </td> <td> 3,2х1000 </td> <td> 4,0х1000 </td> </tr> </tbody> <tbody> <tr> <th> Вес пенала (кг) </th> <td> 5 </td> <td> 5 </td> <td> 5 </td> <td> 5 </td> <td> 5 </td> <td> 5 </td> <td> 5 </td> </tr> <tr> <th> Вес упаковки (кг) </th> <td> 20 </td> <td> 20 </td> <td> 20 </td> <td> 20 </td> <td> 20 </td> <td> 20 </td> <td> 20 </td> </tr> </tbody> </table> </div> | Материалы для сварки нержавеющих, высоколегированных корозийностойких сталей SELLER
171 | Электрод SELLER E 308L–16 | https://alfaglobal.ru/upload/iblock/2ae/k5lp82xpc45bvah0mzt09db2awigqb9i.jpg | <h3>Классификация</h3> <table border="1" cellpadding="1" cellspacing="1"> <tbody> <tr> <td> AWS A5.4<br> </td> <td> E308L-16<br> </td> </tr> <tr> <td> DIN 8556:<br> </td> <td> E 19 9 LR 23<br> </td> </tr> <tr> <td> DIN EN 1600:<br> </td> <td> E 19 9 L R 32<br> </td> </tr> <tr> <td> Материал №:<br> </td> <td> 1.4316<br> </td> </tr> </tbody> </table> | <h3>Описание</h3> <p> SELLER E&nbsp;308L-16 —это универсальный электрод с&nbsp;рутиловым покрытием, на&nbsp;стержне из&nbsp;аустенитной нержавеющей стали 19Cr10Ni, с&nbsp;контролируемой ферритной фазой примерно&nbsp;8%, что обеспечивает высокую устойчивость к&nbsp;образованию горячих трещин и&nbsp;устойчивость к&nbsp;межкристаллитной коррозии. Покрытие электродов SELLER E&nbsp;308L-16&nbsp;с очень низким впитыванием влаги. Электрод SELLER E&nbsp;308L-16 обеспечивает легкое зажигание дуги, лёгкую плавку без брызг, очень лёгкое удаление шлаковой корки, отличный внешний вид наплавленного валика сварного шва, легкое повторное зажигание. Используется для всех типов нержавеющей стали 18Cr/8Ni при температуре эксплуатации изделий, труб, емкостей, теплообменников, систем трубопроводов от −120°С до&nbsp;+350°С. </p> <p> Данный электрод применяется для сварки следующих марок стали: 08X18H12, 08X18H10, 12X18H10T, 304, 304L и&nbsp;т.п. </p> <h3>Характеристики</h3> <h4>Типичные механические свойства наплавленного металла</h4> <div class="table-wrap"> <table border="1"> <tbody> <tr> <th> Предел текучести Мпа </th> <th> Относительное удлинение % </th> </tr> <tr> <td> ≥ 610 </td> <td> ≥ 44 </td> </tr> </tbody> </table> </div> <h4>Типичный химический состав наплавленного металла (%)</h4> <div class="table-wrap"> <table border="1"> <tbody> <tr> <th> C </th> <th> Si </th> <th> Mn </th> <th> Cr </th> <th> Ni </th> <th> Mo </th> <th> S </th> <th> P </th> </tr> <tr> <td> &lt;0.03 </td> <td> 0,70 </td> <td> 1,0 </td> <td> 19,0 </td> <td> 10,0 </td> <td> — </td> <td> 0.010 </td> <td> 0.022 </td> </tr> </tbody> </table> </div> <h4> Производимые типоразмеры и рекомендованный сварочный ток </h4> <div class="table-wrap"> <table border="1" class="b_table--oddrow"> <tbody> <tr> <th> Диаметр, мм </th> <td> 2,0 </td> <td> 2,6 </td> <td> 3,2 </td> <td> 4,0 </td> <td> 5,0 </td> </tr> <tr> <th> Длина, мм </th> <td> 300 </td> <td> 350 </td> <td> 350 </td> <td> 350 </td> <td> 350 </td> </tr> <tr> <th> Рекомендуемый ток, А </th> <td> 20-50 </td> <td> 50-80 </td> <td> 90-110 </td> <td> 110-150 </td> <td> 150-180 </td> </tr> </tbody> </table> </div> <h4> Положение при сварке</h4> <img width="537" alt="svarka3.png" src="/upload/medialibrary/0b4/eswv8qnvu0ljhgitf52js70qgo1orbpf.png" height="150" title="svarka3.png"> <p> ТОК AC, DC+ </p> <p> Упаковка VAC PAC 2 кг. </p> <p> Коробка 10 кг. </p> <p> При необходимости повторная прокалка 1 ч. При t – 300-350 °С. </p> | Материалы для сварки нержавеющих, высоколегированных корозийностойких сталей SELLER
Материалы для сварки алюминиевых сплавов SELLER
172 | Проволока алюминиевая SELLER ER 4043 | https://alfaglobal.ru/upload/iblock/6c7/5k790smhhr9qxqtpb5zc3z2dfa7o06i2.png | <h3>Классификация</h3> <table border="1" cellpadding="1" cellspacing="1"> <tbody> <tr> <td> AWS A5.10<br> </td> <td> ER 4043<br> </td> </tr> <tr> <td> EN ISO 18273<br> </td> <td> S Al 4043A&nbsp;(AlSi5A)<br> </td> </tr> <tr> <td> EN ISO 18273<br> </td> <td> S Al 4043 (AlSi5)<br> </td> </tr> <tr> <td> Аналог:<br> </td> <td> АК5, АК6<br> </td> </tr> </tbody> </table> <br> | <h3>Описание</h3> <p> Алюминиевая проволока SELLER ER&nbsp;4043 это наиболее широко применяемая проволока для сварки изделий из&nbsp;алюминиевых сплавов с&nbsp;общим содержанием легирующих до&nbsp;2% и&nbsp;кремний содержащих алюминиевых сплавов с&nbsp;содержанием&nbsp;Si до&nbsp;7%, типа Al-Si; Al-Si-Mg, сплавов типа АД31,АД33, АД35. Проволоку SELLER ER&nbsp;4043 также рекомендуют применять для сварки Al-Si-Cu литейных сплавов с&nbsp;другими алюминиевыми сплавами. </p> <p> Высокое содержание кремния в&nbsp;проволоке обеспечивает хорошую смачиваемость свариваемых кромок, позволяя получить плавный переход от&nbsp;шва к&nbsp;основному металлу и&nbsp;гладкую блестящую поверхность. При этом наплавленный металл обладает отличной коррозионной стойкостью, не&nbsp;склонен к&nbsp;образованию горячих трещин и&nbsp;коррозионному растрескиванию под напряжением при температурах эксплуатации выше 65°С.&nbsp;Однако изделия, для сварки которых применялась данная проволока, не&nbsp;подлежат последующему анодированию из-за разности получаемых цветов на&nbsp;основном и&nbsp;наплавленном металле. </p> <p> Защитный газ: I1&nbsp;(Ar&nbsp;100%), I3&nbsp;(Ar + 5...95% He) </p> <p> Ток = DC (+) </p> <h3>Характеристики</h3> <h4>Типичный химсостав, %</h4> <div class="table-wrap"> <table border="1" width="100%"> <tbody> <tr> <th> Al </th> <th> Si </th> </tr> <tr> <td> основа </td> <td> 4,5-5,5 </td> </tr> </tbody> </table> </div> <h4>Типичные механические свойства</h4> <div class="table-wrap"> <table border="1" width="100%" class="b_table--oddrow"> <tbody> <tr> <th> Предел текучести: </th> <td> ≥55 МПа </td> </tr> <tr> <th> Предел прочности: </th> <td> ≥165 МПа </td> </tr> <tr> <th> Относительное удлинение: </th> <td> ≥8% </td> </tr> </tbody> </table> </div> <h4>Упаковка</h4> <p> На катушке (пластиковая «ЕВРО» катушка): </p> <p> D100 (0,5 кг) </p> D200 (2 кг) <p> D300 (7 кг) </p> <h4>Поставляемые диаметры</h4> <div class="table-wrap"> <table border="1" width="100%"> <tbody> <tr> <th> Диаметр, мм </th> <td> 0.8 </td> <td> 1,0 </td> <td> 1,20 </td> <td> 1,6 </td> </tr> <tr> <th> Вес катушки (кг) </th> <td> 0,5 кг, 2,0 кг, 7 кг </td> <td> 0,5 кг, 2,0 кг, 7 кг </td> <td> 0,5 кг, 2,0 кг, 7 кг </td> <td> 7 кг </td> </tr> </tbody> </table> </div> | Материалы для сварки алюминиевых сплавов SELLER
174 | Проволока алюминиевая SELLER ER 5183 | https://alfaglobal.ru/upload/iblock/6c7/5k790smhhr9qxqtpb5zc3z2dfa7o06i2.png | <h3>Классификация</h3> <table border="1" cellpadding="1" cellspacing="1"> <tbody> <tr> <td> AWS A5.10<br> </td> <td> ER 5183<br> </td> </tr> <tr> <td> EN ISO 18273<br> </td> <td> S Al 5183<br> </td> </tr> <tr> <td> Аналог<br> </td> <td> АМг4,5 , АМг5<br> </td> </tr> </tbody> </table> <br> | <h3>Описание</h3> <p> Проволока SELLER ER&nbsp;5356&nbsp;— проволока для полуавтоматической сварки изделий из&nbsp;алюминиево-магниево-марганцовистых сплавов 5ХХХ группы типа АМг4,5 и&nbsp;других высокопрочных алюминиево-магниевых сплавов, когда к&nbsp;наплавленному металлу предъявляются высокие требования по&nbsp;прочности, пластичности, ударной вязкости и&nbsp;коррозионной стойкости в&nbsp;морской воде или при контакте с&nbsp;химически активной средой. Наплавленный металл обладает относительно высокой прочностью, отличной коррозионной стойкостью и&nbsp;имеет цвет идентичный основному металлу при анодировании, однако он&nbsp;склонен к&nbsp;коррозионному растрескиванию под напряжением при температурах эксплуатации выше 65°С </p> <p> Проволока AG&nbsp;ER&nbsp;5183 получила широкое распространение в&nbsp;судо- и&nbsp;автомобилестроении, сварке емкостей для хранения и&nbsp;транспортировки жидких и&nbsp;сыпучих продуктов, при производстве сосудов работающих под давлением, при производстве криогенного оборудования, а&nbsp;так&nbsp;же многих других отраслях. </p> <p> ER&nbsp;5183 можно также использовать для сварки алюминиево-магниево-кремниевых сплавов 6ХХХ группы типа АД31, АД33, EN&nbsp;AW&nbsp;6060/6063, 6005, 6201 и&nbsp;им&nbsp;аналогичных, а&nbsp;также для сварки этих сплавов со&nbsp;сплавами 1ХХХ, 3ХХХ и&nbsp;5ХХХ групп. </p> <p> Защитный газ: I1&nbsp;(Ar&nbsp;100%), I3&nbsp;(Ar + 5...95% He) </p> <p> Ток = DC (+) </p> <h3>Характеристики</h3> <h4>Типичный химсостав, %</h4> <div class="table-wrap"> <table border="1" width="100%"> <tbody> <tr> <th> Al </th> <th> Mg </th> <th> Mn </th> <th> Fe </th> <th> Si </th> <th> Cr </th> </tr> <tr> <td> основа </td> <td> 4,8 </td> <td> &lt;1,0 </td> <td> &lt;0,4 </td> <td> &lt;0,2 </td> <td> &lt;0,1 </td> </tr> </tbody> </table> </div> <h4>Типичные механические свойства</h4> <div class="table-wrap"> <table border="1" width="100%" class="b_table--oddrow"> <tbody> <tr> <th> Предел текучести: </th> <td> ≥140 МПа </td> </tr> <tr> <th> Предел прочности: </th> <td> ≥ 290 МПа </td> </tr> <tr> <th> Относительное удлинение: </th> <td> ≥17% </td> </tr> </tbody> </table> </div> <h4>Упаковка</h4> <p> На катушке (пластиковая «ЕВРО» катушка) </p> <p> D100 (0,5 кг) </p> <p> D200 (2 кг) </p> <p> D300 (7 кг) </p> <h4>Поставляемые диаметры</h4> <div class="table-wrap"> <table border="1" width="100%"> <tbody> <tr> <th> Диаметр, мм </th> <td> 0.8 </td> <td> 1,0 </td> <td> 1,20 </td> <td> 1,6 </td> </tr> <tr> <th> Вес катушки (кг) </th> <td> 0,5 кг, 2,0 кг, 7 кг </td> <td> 0,5 кг, 2,0 кг, 7 кг </td> <td> 0,5 кг, 2,0 кг, 7 кг </td> <td> 7 кг </td> </tr> </tbody> </table> </div> | Материалы для сварки алюминиевых сплавов SELLER
173 | Проволока алюминиевая SELLER ER 5356 | https://alfaglobal.ru/upload/iblock/6c7/5k790smhhr9qxqtpb5zc3z2dfa7o06i2.png | <h3>Классификация</h3> <table border="1" cellpadding="1" cellspacing="1"> <tbody> <tr> <td> AWS A5.10<br> </td> <td> ER 5356<br> </td> </tr> <tr> <td> EN ISO 18273<br> </td> <td> S Al 5356<br> </td> </tr> <tr> <td> Аналог<br> </td> <td> АМг5<br> </td> </tr> </tbody> </table> <br> | <h3>Описание</h3> <p> Проволока SELLER ER&nbsp;5356&nbsp;— наиболее распространенная проволока для сварки изделий из&nbsp;алюминиево-магниевых сплавов 5ХХХ группы с&nbsp;содержанием магния от&nbsp;3&nbsp;до&nbsp;5%, таких, как AMg3, AMg4, AMg5, AMg6&nbsp;с аналогичными. Наплавленный металл обладает относительно высокой прочностью, отличной коррозионной стойкостью и&nbsp;имеет цвет идентичный основному металлу при анодировании, однако он&nbsp;склонен к&nbsp;коррозионному растрескиванию под напряжением при температурах эксплуатации выше 65°С </p> <p> Проволока AG&nbsp;ER&nbsp;5356 получила широкое распространение в&nbsp;судо- и&nbsp;автомобилестроении, сварке емкостей для хранения и&nbsp;транспортировки жидких и&nbsp;сыпучих продуктов, а&nbsp;так&nbsp;же других отраслях. </p> <p> ER&nbsp;5356 можно также использовать для сварки алюминиево-магниево-кремниевых сплавов 6ХХХ группы типа АД31, АД33, EN&nbsp;AW&nbsp;6060/6063, 6005, 6201 и&nbsp;им&nbsp;аналогичных, а&nbsp;также для сварки этих сплавов со&nbsp;сплавами 1ХХХ, 3ХХХ и&nbsp;5ХХХ групп, если доля участия присадочного материала в&nbsp;сварном шве более&nbsp;50%. </p> <p> Защитный газ: I1&nbsp;(Ar&nbsp;100%), I3&nbsp;(Ar + 5...95% He) </p> <p> Ток = DC (+) </p> <h3>Характеристики</h3> <h4>Типичный химсостав, %</h4> <div class="table-wrap"> <table border="1" width="100%"> <tbody> <tr> <th> Al </th> <th> Mg </th> <th> Mn </th> <th> Ti </th> <th> Cr </th> </tr> <tr> <td> основа </td> <td> 5,0 </td> <td> &lt;0,2 </td> <td> &lt;0,2 </td> <td> &lt;0,2 </td> </tr> </tbody> </table> </div> <h4>Типичные механические свойства</h4> <div class="table-wrap"> <table border="1" width="100%" class="b_table--oddrow"> <tbody> <tr> <th> Предел текучести: </th> <td> ≥110 МПа </td> </tr> <tr> <th> Предел прочности: </th> <td> ≥ 235 МПа </td> </tr> <tr> <th> Относительное удлинение: </th> <td> ≥17% </td> </tr> </tbody> </table> </div> <h4>Упаковка</h4> <p> На катушке (пластиковая «ЕВРО» катушка) </p> <p> D100 (0,5 кг) </p> <p> D200 (2 кг) </p> <p> D300 (7 кг) </p> <h4>Поставляемые диаметры</h4> <div class="table-wrap"> <table border="1" width="100%"> <tbody> <tr> <th> Диаметр, мм </th> <td> 0.8 </td> <td> 1,0 </td> <td> 1,20 </td> <td> 1,6 </td> </tr> <tr> <th> Вес катушки (кг) </th> <td> 0,5 кг, 2,0 кг, 7 кг </td> <td> 0,5 кг, 2,0 кг, 7 кг </td> <td> 0,5 кг, 2,0 кг, 7 кг </td> <td> 7 кг </td> </tr> </tbody> </table> </div> | Материалы для сварки алюминиевых сплавов SELLER
175 | Пруток алюминиевый SELLER TIG–4043 | https://alfaglobal.ru/upload/iblock/7ba/wpct1g89petdf77iefcjwcqbuaix6a4a.jpg | <h3>Классификация</h3> <table border="1" cellpadding="1" cellspacing="1"> <tbody> <tr> <td> AWS A5.10<br> </td> <td> R 4043<br> </td> </tr> <tr> <td> EN ISO 18273<br> </td> <td> S Al 4043A (AlSi5A)<br> </td> </tr> <tr> <td> EN ISO 18273<br> </td> <td> S Al 4043 (AlSi5)<br> </td> </tr> <tr> <td> Аналоги:<br> </td> <td> АК5, АК6<br> </td> </tr> </tbody> </table> <br> | <h3>Описание</h3> <p> Алюминиевый пруток SELLER TIG ER 4043, широко применяемый для сварки литейных Al-Si, содержащих до 7% Si, сплавов; Al- Si- Mg сплавов типа АД31, АД33, АД35 (блоки ДВС, опорные плиты, рамы и т.п.). Не рекомендуется для толщин более 20 мм. При толщинах 10 мм и более необходим подогрев до 150-200°C для снижения вероятности образования пор.&nbsp; </p> <p> Алюминиевый пруток SELLER TIG ER 4043 это наиболее часто применяемый пруток для сварки изделий из алюминиевых сплавов 6ХХХ группы с суммарным содержанием легирующих до 2% и кремний содержащих алюминиевых сплавов с содержанием Si до 7%. Ее также можно применять для сварки Al-Si-Cu литейных сплавов с другими алюминиевыми сплавами. Высокое содержание кремния в составе прутка обеспечивает хорошую смачиваемость свариваемых кромок, позволяя получить плавный переход от шва к основному металлу и гладкую блестящую поверхность. При этом наплавленный металл обладает отличной коррозионной стойкостью, не склонен к образованию горячих трещин и коррозионному растрескиванию под напряжением при температурах эксплуатации выше 65°С. Однако изделия, для сварки которых применялся пруток SELLER &nbsp;TIG ER &nbsp; 4043, не подлежат последующему анодированию из-за разности получаемых цветов на основном и наплавленном металле. Пруток SELLER TIG ER 4043 может также применяться в качестве припоя для пайки алюминиевых сплавов.&nbsp; </p> <p> Защитный газ:&nbsp;Ar, смесь Ar/He, &nbsp;He.&nbsp; </p> <p> Ток:&nbsp;переменный AC </p> <h3>Характеристики</h3> <h4>Типичный химсостав, %</h4> <div class="table-wrap"> <table border="1" width="100%"> <tbody> <tr> <th> Al </th> <th> Mg </th> <th> Cr </th> <th> Cu </th> <th> Ti </th> <th> Zn </th> <th> Fe </th> </tr> <tr> <td> 5,0 </td> <td> &lt;0,05 </td> <td> &lt;0,05 </td> <td> &lt;0,05 </td> <td> &lt;0,15 </td> <td> &lt;0,10 </td> <td> &lt;0,6 </td> </tr> </tbody> </table> </div> <h4>Типичные механические свойства</h4> <div class="table-wrap"> <table border="1" width="100%" class="b_table--oddrow"> <tbody> <tr> <th> Предел текучести: </th> <td> ≥55 МПа </td> </tr> <tr> <th> Предел прочности: </th> <td> ≥165 МПа </td> </tr> <tr> <th> Относительное удлинение: </th> <td> ≥18% </td> </tr> </tbody> </table> </div> <h4>Поставляемые диаметры</h4> <div class="table-wrap"> <table border="1" width="100%"> <tbody> <tr> <th> Диаметр (мм) D*L </th> <td> 1,6х1000 </td> <td> 2,0х1000 </td> <td> 2,4х1000 </td> <td> 3,2х1000 </td> <td> 4,0х1000 </td> <td> 5,0х1000 </td> </tr> <tr> <th> Вес пенала (кг) </th> <td> 5 </td> <td> 5 </td> <td> 5 </td> <td> 5 </td> <td> 5 </td> <td> 5 </td> </tr> <tr> <th> Вес упаковки (кг) </th> <td> 20 </td> <td> 20 </td> <td> 20 </td> <td> 20 </td> <td> 20 </td> <td> 20 </td> </tr> </tbody> </table> </div> <h4> Упаковка</h4> <p> Прутки (длина 1000 мм) </p> <p> Пластиковый пенал, 5 кг., упакованный по 20 кг. В гофра-тару. </p> | Материалы для сварки алюминиевых сплавов SELLER
176 | Пруток алюминиевый SELLER TIG–5356 | https://alfaglobal.ru/upload/iblock/7ba/wpct1g89petdf77iefcjwcqbuaix6a4a.jpg | <h3>Классификация</h3> <table border="1" cellpadding="1" cellspacing="1"> <tbody> <tr> <td> AWS A5.10 </td> <td> R 5356<br> </td> </tr> <tr> <td> EN ISO 18273<br> </td> <td> S Al 5356<br> </td> </tr> <tr> <td> Аналог<br> </td> <td> АМг5<br> </td> </tr> </tbody> </table> <br> | <h3>Описание</h3> <p> Алюминиевый пруток SELLER TIG ER&nbsp;5356 , широко применяемый для сварки профилей и&nbsp;металлоконструкций из&nbsp;AlMg сплавов, содержащих &gt; 3%&nbsp;Mg, таких, как AMg3, AMg4, AMg5, AMg6&nbsp;с аналогичными. </p> <p> Алюминиевый пруток SELLER TIG ER&nbsp;5356 можно применять для сварки алюминиево-магниево-кремниевых сплавов 6ХХХ группы типа АД31, АД33, EN&nbsp;AW&nbsp;6060/6063, 6005, 6201 и&nbsp;им&nbsp;аналогичных, а&nbsp;также для сварки этих сплавов со&nbsp;сплавами 1ХХХ, 3ХХХ и&nbsp;5ХХХ групп, если доля участия присадочного материала в&nbsp;сварном шве более 50%. Так&nbsp;же он&nbsp;предназначенный для сварки изделий из&nbsp;алюминиево-магниевых сплавов 5ХХХ группы с&nbsp;содержанием магния более от&nbsp;3&nbsp;до&nbsp;5%. Наплавленный металл обладает относительно высокой прочностью, отличной коррозионной стойкостью и&nbsp;имеет цвет идентичный основному металлу при анодировании, однако он&nbsp;склонен к&nbsp;коррозионному растрескиванию под напряжением при температурах эксплуатации выше 65°С.&nbsp;Данный пруток, получил широкое распространение в&nbsp;судо- и&nbsp;автомобилестроении, производстве емкостей для хранения и&nbsp;транспортировки жидких и&nbsp;сыпучих продуктов и&nbsp;многих других отраслях. </p> <p> Защитный газ: Ar/He. </p> <p> Ток: AC- переменный </p> <h3>Характеристики</h3> <h4>Тип. химсостав, %</h4> <div class="table-wrap"> <table border="1" width="100%"> <tbody> <tr> <th> Al </th> <th> Mg </th> <th> Cr </th> <th> Cu </th> <th> Ti </th> <th> Zn </th> <th> Fe </th> <th> Mg </th> </tr> <tr> <td> &lt;0,25 </td> <td> 0,15 </td> <td> 0,13 </td> <td> &lt;0,10 </td> <td> 0,13 </td> <td> &lt;0,10 </td> <td> &lt;0,40 </td> <td> 5,0 </td> </tr> </tbody> </table> </div> <h4>Типичные механические свойства</h4> <div class="table-wrap"> <table border="1" width="100%" class="b_table--oddrow"> <tbody> <tr> <th> Предел текучести: </th> <td> ≥110 МПа </td> </tr> <tr> <th> Предел прочности: </th> <td> ≥235 МПа </td> </tr> <tr> <th> Относительное удлинение: </th> <td> ≥17% </td> </tr> </tbody> </table> </div> <h4>Поставляемые диаметры</h4> <div class="table-wrap"> <table border="1" width="100%"> <tbody> <tr> <th> Диаметр (мм) D*L </th> <td> 1,6х1000 </td> <td> 2,0х1000 </td> <td> 2,4х1000 </td> <td> 3,2х1000 </td> <td> 4,0х1000 </td> <td> 5,0х1000 </td> </tr> <tr> <th> Вес пенала (кг) </th> <td> 5 </td> <td> 5 </td> <td> 5 </td> <td> 5 </td> <td> 5 </td> <td> 5 </td> </tr> <tr> <th> Вес упаковки (кг) </th> <td> 20 </td> <td> 20 </td> <td> 20 </td> <td> 20 </td> <td> 20 </td> <td> 20 </td> </tr> </tbody> </table> </div> <h4>Упаковка</h4> <p> Прутки (длина 1000 мм) </p> <p> Пластиковый пенал, 5 кг., упакованный по 20 кг. В гофра-тару. </p> | Материалы для сварки алюминиевых сплавов SELLER
177 | Пруток алюминиевый SELLER TIG 5183 | https://alfaglobal.ru/upload/iblock/7ba/wpct1g89petdf77iefcjwcqbuaix6a4a.jpg | <h3>Классификация</h3> <table border="1" cellpadding="1" cellspacing="1"> <tbody> <tr> <td> AWS A5.10<br> </td> <td> R 5183<br> </td> </tr> <tr> <td> EN ISO 18273<br> </td> <td> S Al 5183<br> </td> </tr> <tr> <td> Аналог<br> </td> <td> АМг4,5 , АМг5<br> </td> </tr> </tbody> </table> <br> | <h3>Описание</h3> <p> Пруток SELLER TIG 5183&nbsp;— применяется для сварки изделий из&nbsp;алюминиево-магниево-марганцовистых сплавов 5ХХХ группы типа АМг4,5 и&nbsp;других высокопрочных алюминиево-магниевых сплавов, когда к&nbsp;наплавленному металлу предъявляются высокие требования по&nbsp;прочности, пластичности, ударной вязкости и&nbsp;коррозионной стойкости в&nbsp;морской воде или при контакте с&nbsp;химически активной средой. Наплавленный металл обладает относительно высокой прочностью, отличной коррозионной стойкостью и&nbsp;имеет цвет идентичный основному металлу при анодировании, однако он&nbsp;склонен к&nbsp;коррозионному растрескиванию под напряжением при температурах эксплуатации выше 65°С </p> <p> Пруток SELLER TIG 5183 получил широкое распространение в&nbsp;судо- и&nbsp;автомобилестроении, сварке емкостей для хранения и&nbsp;транспортировки жидких и&nbsp;сыпучих продуктов, при производстве сосудов работающих под давлением, при производстве криогенного оборудования, а&nbsp;так&nbsp;же многих других отраслях. </p> <p> Пруток SELLER TIG 5183 можно также использовать для сварки алюминиево-магниево-кремниевых сплавов 6ХХХ группы типа АД31, АД33, EN&nbsp;AW&nbsp;6060/6063, 6005, 6201 и&nbsp;им&nbsp;аналогичных, а&nbsp;также для сварки этих сплавов со&nbsp;сплавами 1ХХХ, 3ХХХ и&nbsp;5ХХХ групп. </p> <p> Защитный газ: Ar&nbsp;/ He </p> <p> Ток: AC- переменный </p> <h3>Характеристики</h3> <h4>Типичный химсостав, %</h4> <div class="table-wrap"> <table border="1" width="100%"> <tbody> <tr> <th> Al </th> <th> Mg </th> <th> Mn </th> <th> Fe </th> <th> Si </th> <th> Cr </th> </tr> <tr> <td> основа </td> <td> 4,8 </td> <td> &lt;1,0 </td> <td> &lt;0,4 </td> <td> &lt;0,2 </td> <td> &lt;0,1 </td> </tr> </tbody> </table> </div> <h4>Типичные механические свойства</h4> <table border="1" width="100%" class="b_table--oddrow"> <tbody> <tr> <th> Предел текучести: </th> <td> ≥140 МПа </td> </tr> <tr> <th> Предел прочности: </th> <td> ≥ 290 МПа </td> </tr> <tr> <th> Относительное удлинение: </th> <td> ≥17% </td> </tr> </tbody> </table> </div> <h4>Поставляемые диаметры</h4> <div class="table-wrap"> <table border="1"> <tbody> <tr> <th> Диаметр (мм) D*L </th> <td> 1,6х1000 </td> <td> 2,0х1000 </td> <td> 2,4х1000 </td> <td> 3,2х1000 </td> <td> 4,0х1000 </td> <td> 5,0х1000 </td> </tr> </tbody> <tbody> <tr> <th> Вес пенала (кг) </th> <td> 5 </td> <td> 5 </td> <td> 5 </td> <td> 5 </td> <td> 5 </td> <td> 5 </td> </tr> <tr> <th> Вес упаковки (кг) </th> <td> 20 </td> <td> 20 </td> <td> 20 </td> <td> 20 </td> <td> 20 </td> <td> 20 </td> </tr> </tbody> </table> </div> <h4>Упаковка&nbsp;</h4> <p> Прутки (длина 1000 мм) </p> <p> Пластиковый пенал, 5 кг., упакованный по 20 кг. В гофра-тару. </p> | Материалы для сварки алюминиевых сплавов SELLER
Материалы для сварки углеродистых и низколегированных сталей SELLER
179 | Проволока порошковая самозащитная SELLER E71T–GS | https://alfaglobal.ru/upload/iblock/d45/4hmdas5hz7y9ryrof4jh3chud9ha9rco.png | <h3>Классификация</h3> <p> AWS A5.36: E71T-GS </p> | <h3>Описание</h3> <p> SELLER E71T-GS&nbsp;— всепозиционная порошковая проволока для сварки углеродистых и&nbsp;низколегированных сталей, без использования защитного газа. Благодаря присутствию, специальных защитных, шлакообразующих, деоксидирующих компонентов в&nbsp;наполнителе проволоки ее&nbsp;успешно применяют при сварке металлических конструкций на&nbsp;открытом воздухе, в&nbsp;труднодоступных местах, где сварка с&nbsp;применением защитного газа не&nbsp;возможна либо затруднительна. Благодаря своей широкой универсальности порошковая самозащитная проволока SELLER E71T-GS может применяться для сварки строительных и&nbsp;мостовых конструкций, в&nbsp;судостроении судоремонте, в&nbsp;машиностроении, авто ремонте, для монтажа различных металлических конструкций и&nbsp;сварки емкостей. Во&nbsp;избежание попадания влаги кассеты 5&nbsp;кг., и&nbsp;15&nbsp;кг. упаковываются в&nbsp;герметичную вакуумную упаковку. Кассеты по&nbsp;1&nbsp;кг.&nbsp;в&nbsp;термоусадочную пленку.&nbsp; </p> <h3> Характеристики</h3> <h4>Химический состав (%)</h4> <div class="table-wrap"> <table border="1"> <tbody> <tr> <th> C </th> <th> Mn </th> <th> Si </th> <th> Ni </th> <th> Mo </th> <th> Al </th> <th> S </th> <th> P </th> </tr> <tr> <td> max 0.055 </td> <td> 0,3 </td> <td> 0,025 </td> <td> 0,009 </td> <td> 0,025 </td> <td> 1.62 </td> <td> 0.015 </td> <td> 0.015 </td> </tr> </tbody> </table> </div> <h4>Механические свойства</h4> <div class="table-wrap"> <table border="1"> <tbody> <tr> <th> Предел текучести Мпа </th> <th> Предел прочности Мпа </th> <th> Удлинение А5 (%) </th> <th> Ударная вязкость </th> </tr> <tr> <td> ≥ 460 </td> <td> ≥ 550 </td> <td> ≥ 26% </td> <td> -30°С ≥ 60 Дж/см2 </td> </tr> </tbody> </table> </div> <p> Электрический ток: - ток постоянный прямой полярности DC (-) </p> <p> Условия хранения: хранить в сухом месте, избегать конденсации. </p> <h4>Всепозиционные положения при сварке</h4> <img width="864" alt="svarka2.png" src="/upload/medialibrary/ac7/dqls5y0o3gugry1h7fys0jb3gh4xy3ml.png" height="150" title="svarka2.png"> <h4>Поставляемые диаметры и кассеты</h4> <div class="table-wrap"> <table border="1"> <tbody> <tr> <th> Диаметр (мм) </th> <td> 0,8 </td> <td> 1,0 </td> <td> 1,20 </td> <td> 1,60 </td> </tr> <tr> <th> Вес катушки (кг) </th> <td> 1,0 кг, 5,0 кг, 15 кг </td> <td> 5,0 кг, 15 кг </td> <td> 5,0 кг, 15 кг </td> <td> 15 кг </td> </tr> </tbody> </table> </div> | Материалы для сварки углеродистых и низколегированных сталей SELLER
178 | Прутки омедненные SELLER TIG ER70S–6 | https://alfaglobal.ru/upload/iblock/eb3/7hx1wx4dxkx2iuqfm4mb6srg48zmi5rm.jpg | <h3>Классификация</h3> <p> AWS 5.18&nbsp;ER70S-6&nbsp;TIG </p> <p> EN&nbsp;ISO W4Si1 </p> <p> ГОСТ СВ-08ГС </p> | <h3>Описание</h3> <p> Пруток сварочный омедненный SELLER TIG ER70S-6 предназначен для аргонно-дуговой сварки изделий из&nbsp;конструкционных нелегированных или низколегированных сталей с&nbsp;пределом текучести до&nbsp;420&nbsp;Мпа. Также он&nbsp;может использоваться для выполнения заполняющих и&nbsp;облицовочных проходов при сварке стыков трубопроводов. Может использоваться при сварке различных металлических конструкций, в&nbsp;том числе и&nbsp;испытывающих давление во&nbsp;время эксплуатации. </p> <p> Учитывая широкую универсальность пруток может применяться в&nbsp;сварке различных видов металлоконструкций и&nbsp;находит применение во&nbsp;многих отрослях промышленности. </p> <h3>Характеристики</h3> <h4>Химический состав (%)</h4> <div class="table-wrap"> <table border="1"> <tbody> <tr> <th> C </th> <th> Mn </th> <th> Si </th> <th> Cr </th> <th> Ni </th> <th> Mo </th> <th> Cu </th> <th> S </th> <th> P </th> </tr> </tbody> <tbody> <tr> <td> 0,06 -0.15 </td> <td> 1.60-1.85 </td> <td> 0.8-1.15 </td> <td> max 0.15 </td> <td> max 0.15 </td> <td> max 0.15 </td> <td> max 0.5 </td> <td> max 0.025 </td> <td> max 0.025 </td> </tr> </tbody> </table> </div> <h4>Механические свойства</h4> <div class="table-wrap"> <table border="1"> <tbody> <tr> <th> Предел текучести Мпа </th> <th> Предел прочности Мпа </th> <th> Удлинение А5 (%) </th> <th> Ударная вязкость </th> </tr> </tbody> <tbody> <tr> <td> ≥ 420 </td> <td> ≥ 520 </td> <td> ≥ 26% </td> <td> -30°С ≥ 120 Дж/см2 </td> </tr> </tbody> </table> </div> <h4>Технические характеристики омедненных прутков SELLER TIG ER70S-6</h4> <p> Электрический ток: - DC (-) </p> <p> Условия хранения: хранить в сухом месте, избегать конденсации. </p> <h4>Положение при сварке</h4> <img width="864" alt="svarka2.png" src="/upload/medialibrary/ac7/dqls5y0o3gugry1h7fys0jb3gh4xy3ml.png" height="150" title="svarka2.png"> <h4>Поставляемые диаметры</h4> <div class="table-wrap"> <table border="1" class="b_table--oddrow"> <tbody> <tr> <th> Диаметр (мм) D*L </th> <td> 1,6х1000 </td> <td> 2,0х1000 </td> <td> 2,4х1000 </td> <td> 3,2х1000 </td> </tr> </tbody> <tbody> <tr> <th> Вес пенала (кг) </th> <td> 5 </td> <td> 5 </td> <td> 5 </td> <td> 5 </td> </tr> <tr> <th> Вес упаковки (кг) </th> <td> 20 </td> <td> 20 </td> <td> 20 </td> <td> 20 </td> </tr> </tbody> </table> </div> | Материалы для сварки углеродистых и низколегированных сталей SELLER
Вольфрамовые электроды для аргоно-дуговой сварки SELLER
182 | Электроды SELLER WC–20 | https://alfaglobal.ru/upload/iblock/b6f/rtmilc20w7mwrue0vr36bdvrdb64abtu.png | <h3>Классификация</h3> <p> Электрод вольфрамовый WC-20 </p> <p> Цветовой код — cерый </p> | <h3>Описание</h3> <p> Электроды WC-20&nbsp;SELLER универсальные вольфрамовые электроды, предназначенные для сварки всех типов сталей и&nbsp;сплавов на&nbsp;переменном (AC) и&nbsp;постоянном токе (DC) методом TIG в&nbsp;среде защитных газов. </p> <p> Сплав вольфрама с&nbsp;2% оксида церия WC-20 (церий&nbsp;— самый распространенный нерадиоактивный редкоземельный элемент) улучшает эмиссию электрода. Улучшает начальный запуск дуги и&nbsp;увеличивает допустимый сварочный ток. Электроды WC-20&nbsp;— универсальные, ими можно с&nbsp;успехом сваривать на&nbsp;переменном токе и&nbsp;на&nbsp;постоянном прямой полярности. </p> <p> По&nbsp;сравнению с&nbsp;чисто вольфрамовым электродом, цериевый электрод дает большую устойчивость дуги даже при малых значениях тока. Электроды применяются при орбитальной сварке труб, сварке трубопроводов и&nbsp;тонколистовой стали. При сварке этими электродами с&nbsp;большими значениями тока происходит концентрация оксида церия в&nbsp;раскаленном конце электрода. Это является недостатком цериевых электродов. </p> <h3>Характеристики </h3> <p> Длина электрода&nbsp;— 175&nbsp;мм. </p> <p> Упаковка&nbsp;— пластиковый пенал </p> <p> 10шт. —&nbsp;для диаметров до&nbsp;4,0&nbsp;мм </p> <p> 5шт. —&nbsp;для диаметров более 4,0&nbsp;мм </p> <h4>Справочные значения веса электродов в&nbsp;зависимости от&nbsp;диаметра</h4> <div class="table-wrap"> <table border="1"> <tbody> <tr> <th> Диаметр электрода, мм </th> <th> 1,0 </th> <th> 1,6 </th> <th> 2,0 </th> <th> 2,4 </th> <th> 3,0 </th> <th> 3,2 </th> <th> 4,0 </th> <th> 5,0 </th> <th> 6,0 </th> </tr> </tbody> <tbody> <tr> <th> Вес электрода, гр </th> <th> 2,8 </th> <th> 6,0 </th> <th> 10,5 </th> <th> 15,0 </th> <th> 24,0 </th> <th> 27,0 </th> <th> 41,5 </th> <th> 64 </th> <th> 94 </th> </tr> </tbody> </table> </div> | Вольфрамовые электроды для аргоно-дуговой сварки SELLER
180 | Электроды SELLER WL–15 | https://alfaglobal.ru/upload/iblock/026/a7wbbttxwqgzgl3ybbfe5hrpsote7d8m.png | <h3>Классификация</h3> <p> Электрод вольфрамовый WL-15 </p> <p> Цветовой код&nbsp;— золотой </p> | <h3>Описание</h3> <p> Электроды WL-15&nbsp;SELLER&nbsp;— это универсальные вольфрамовые электроды, предназначенные для сварки всех типов сталей и&nbsp;сплавов на&nbsp;переменном (AC) и&nbsp;постоянном токе (DC) методом TIG в&nbsp;среде защитных газов. </p> <p> Электроды из&nbsp;сплава вольфрама WL-15&nbsp;с оксидом лантана имеют очень легкий первоначальный запуск дуги, низкую склонность к&nbsp;прожогам, устойчивую дугу и&nbsp;отличную характеристику повторного зажигания дуги. </p> <p> Добавление&nbsp;1,5% оксида лантана увеличивает максимальный ток, несущая способность электрода примерно на&nbsp;50% больше для данного типоразмера при сварке на&nbsp;переменном токе, чем чисто вольфрамового. По&nbsp;сравнению с&nbsp;цериевыми и&nbsp;ториевыми, лантановые электроды имеют меньший износ рабочего конца электрода. </p> <p> Лантановые электроды более долговечны и&nbsp;меньше загрязняют вольфрамом сварной шов. Оксид лантана равномерно распределен по&nbsp;длине электрода, что позволяет длительное время сохранять при сварке первоначальную заточку электрода. Это серьезное преимущество при сварке на&nbsp;постоянном (прямой полярности) или переменном токе от&nbsp;улучшенных источников сварочного тока, сталей и&nbsp;нержавеющих сталей. При сварке на&nbsp;переменном синусоидальном токе рабочий конец электрода должен иметь сферическую форму. </p> <h3>Характеристики</h3> <p> Длина электрода&nbsp;— 175&nbsp;мм. </p> <p> Упаковка&nbsp;— пластиковый пенал </p> <p> 10шт. —&nbsp;для диаметров до&nbsp;4,0&nbsp;мм </p> <p> 5шт. —&nbsp;для диаметров более 4,0&nbsp;мм </p> <h4>Справочные значения веса электродов в&nbsp;зависимости от&nbsp;диаметра</h4> <div class="table-wrap"> <table border="1"> <tbody> <tr> <th> Диаметр электрода, мм </th> <th> 1,0 </th> <th> 1,6 </th> <th> 2,0 </th> <th> 2,4 </th> <th> 3,0 </th> <th> 3,2 </th> <th> 4,0 </th> <th> 5,0 </th> <th> 6,0 </th> </tr> </tbody> <tbody> <tr> <th> Вес электрода, гр </th> <th> 2,8 </th> <th> 6,0 </th> <th> 10,5 </th> <th> 15,0 </th> <th> 24,0 </th> <th> 27,0 </th> <th> 41,5 </th> <th> 64 </th> <th> 94 </th> </tr> </tbody> </table> </div> | Вольфрамовые электроды для аргоно-дуговой сварки SELLER
181 | Электроды SELLER WL–20 | https://alfaglobal.ru/upload/iblock/78a/noenmd0spe15472ipbjdqlzp24rlwqm1.png | <h3>Классификация</h3> <p> Электрод вольфрамовый WL-20 </p> <p> Цветовой код — синий </p> <br> | <h3>Описание</h3> <p> Электроды WL-20&nbsp;SELLER&nbsp;— это универсальные вольфрамовые электроды, предназначенные для сварки всех типов сталей и&nbsp;сплавов на&nbsp;переменном (AC) и&nbsp;постоянном токе (DC) методом TIG в&nbsp;среде защитных газов. </p> <p> Электроды из&nbsp;сплава вольфрама с&nbsp;оксидом лантана WL-20 имеют очень легкий первоначальный запуск дуги, низкую склонность к&nbsp;прожогам, устойчивую дугу и&nbsp;отличную характеристику повторного зажигания дуги. </p> <p> Добавление&nbsp;2,0% оксида лантана увеличивает максимальный ток, несущая способность электрода примерно на&nbsp;50% больше для данного типоразмера при сварке на&nbsp;переменном токе, чем чисто вольфрамового. По&nbsp;сравнению с&nbsp;цериевыми и&nbsp;ториевыми, лантановые электроды имеют меньший износ рабочего конца электрода. </p> <p> Лантановые электроды более долговечны и&nbsp;меньше загрязняют вольфрамом сварной шов. Оксид лантана равномерно распределен по&nbsp;длине электрода, что позволяет длительное время сохранять при сварке первоначальную заточку электрода. Это серьезное преимущество при сварке на&nbsp;постоянном (прямой полярности) или переменном токе, сталей и&nbsp;нержавеющих сталей. При сварке на&nbsp;переменном синусоидальном токе рабочий конец электрода должен иметь сферическую форму. </p> <h3>Характеристики</h3> <p> Длина электрода&nbsp;— 175&nbsp;мм. </p> <p> Упаковка&nbsp;— пластиковый пенал </p> <p> 10шт.&nbsp;— для диаметров до&nbsp;4,0&nbsp;мм </p> <p> 5шт.&nbsp;— для диаметров более 4,0&nbsp;мм </p> <h4>Справочные значения веса электродов в&nbsp;зависимости от&nbsp;диаметра</h4> <div class="table-wrap"> <table border="1"> <tbody> <tr> <th> Диаметр электрода, мм </th> <th> 1,0 </th> <th> 1,6 </th> <th> 2,0 </th> <th> 2,4 </th> <th> 3,0 </th> <th> 3,2 </th> <th> 4,0 </th> <th> 5,0 </th> <th> 6,0 </th> </tr> </tbody> <tbody> <tr> <th> Вес электрода, гр </th> <th> 2,8 </th> <th> 6,0 </th> <th> 10,5 </th> <th> 15,0 </th> <th> 24,0 </th> <th> 27,0 </th> <th> 41,5 </th> <th> 64 </th> <th> 94 </th> </tr> </tbody> </table> </div> | Вольфрамовые электроды для аргоно-дуговой сварки SELLER
183 | Электроды SELLER WP | https://alfaglobal.ru/upload/iblock/090/20vq104k75gmskmkcjyu11018kmsjyx8.png | <h3>Классификация</h3> <p> Электрод вольфрамовый WP </p> <p> Цветовой код — Зеленый </p> | <h3>Описание</h3> <p> Электроды WP&nbsp;SELLER предназначенные для сварки&nbsp;Al, и&nbsp;Al-Mg сплавов на&nbsp;переменном токе (AC) методом TIG в&nbsp;среде защитных газов. </p> <p> Чисто вольфрамовый электрод&nbsp;WP с&nbsp;содержанием вольфрама не&nbsp;менее 99,5% не&nbsp;содержит легирующих добавок. Электроды обеспечивают хорошую устойчивость дуги при сварке на&nbsp;переменном токе, сбалансированном или не&nbsp;сбалансированном, с&nbsp;непрерывной высокочастотной стабилизацией (с&nbsp;осциллятором). Эти электроды предпочтительны для сварки на&nbsp;переменном синусоидальном токе алюминия, алюминиево-магниевых сплавов, так как они обеспечивают хорошую устойчивость дуги как в&nbsp;аргоновой, так и&nbsp;в&nbsp;гелиевой среде. Из-за ограниченной тепловой нагрузки рабочий конец электрода из&nbsp;чистого вольфрама формируют в&nbsp;виде шарика. </p> <h3>Характеристики </h3> <p> Длина электрода&nbsp;— 175&nbsp;мм&nbsp; </p> <p> Упаковка&nbsp;— пластиковый пенал </p> <p> 10шт. —&nbsp;для диаметров до&nbsp;4,0&nbsp;мм </p> <p> 5шт. —&nbsp;для диаметров более 4,0&nbsp;мм </p> <h4>Справочные значения веса электродов в&nbsp;зависимости от&nbsp;диаметра</h4> <div class="table-wrap"> <table border="1"> <tbody> <tr> <th> Диаметр электрода, мм </th> <th> 1,0 </th> <th> 1,6 </th> <th> 2,0 </th> <th> 2,4 </th> <th> 3,0 </th> <th> 3,2 </th> <th> 4,0 </th> <th> 5,0 </th> <th> 6,0 </th> </tr> </tbody> <tbody> <tr> <th> Вес электрода, гр </th> <th> 2,8 </th> <th> 6,0 </th> <th> 10,5 </th> <th> 15,0 </th> <th> 24,0 </th> <th> 27,0 </th> <th> 41,5 </th> <th> 64 </th> <th> 94 </th> </tr> </tbody> </table> </div> | Вольфрамовые электроды для аргоно-дуговой сварки SELLER
185 | Электроды SELLER WT–20 | https://alfaglobal.ru/upload/iblock/fa8/h5eyr27nw41yek0v3vvcyk9jtvsr802f.png | <h3>Классификация</h3> <p> Электрод вольфрамовый WT-20 </p> <p> Цветовой код — красный </p> | <h3>Описание</h3> <p> Электроды WT-20&nbsp;SELLER предназначены для сварки углеродистых, низколегированных и&nbsp;нержавеющих сталей, титана, меди и&nbsp;их&nbsp;сплавов на&nbsp;постоянном токе (DC) методом TIG в&nbsp;среде защитных газов. </p> <p> Наибольшее распространение вольфрамовые электроды WT-20&nbsp;получили, поскольку они первые показали существенные преимущества композиционных электродов над чисто вольфрамовыми при сварке на&nbsp;постоянном токе. </p> <p> Сравнительно небольшое выделение тория при эпизодической сварке, как показала практика, не&nbsp;являются факторами риска. Но, если сварка производится в&nbsp;ограниченных пространствах регулярно и&nbsp;в&nbsp;течение длительного времени или сварщик вынужден вдыхать пыль, образующуюся при заточке электрода, необходимо в&nbsp;целях безопасности оборудовать места производства работ местной вентиляцией. </p> <p> Торированные электроды хорошо сохраняют свою форму при больших сварочных токах даже в&nbsp;тех случаях, когда чисто вольфрамовый электрод начинает плавиться с&nbsp;образованием на&nbsp;конце сферической поверхности. </p> <h3>Характеристики </h3> <p> Длина электрода&nbsp;— 175&nbsp;мм. </p> <p> Упаковка&nbsp;— пластиковый пенал </p> <p> 10шт. —&nbsp;для диаметров до&nbsp;4,0&nbsp;мм </p> <p> 5шт. —&nbsp;для диаметров более 4,0&nbsp;мм </p> <h4>Справочные значения веса электродов в&nbsp;зависимости от&nbsp;диаметра</h4> <div class="table-wrap"> <table border="1"> <tbody> <tr> <th> Диаметр электрода, мм </th> <th> 1,0 </th> <th> 1,6 </th> <th> 2,0 </th> <th> 2,4 </th> <th> 3,0 </th> <th> 3,2 </th> <th> 4,0 </th> <th> 5,0 </th> <th> 6,0 </th> </tr> </tbody> <tbody> <tr> <th> Вес электрода, гр </th> <th> 2,8 </th> <th> 6,0 </th> <th> 10,5 </th> <th> 15,0 </th> <th> 24,0 </th> <th> 27,0 </th> <th> 41,5 </th> <th> 64 </th> <th> 94 </th> </tr> </tbody> </table> </div> | Вольфрамовые электроды для аргоно-дуговой сварки SELLER
184 | Электроды SELLER WY–20 | https://alfaglobal.ru/upload/iblock/688/vd4vb0pehgdlngsiz5icxy21343u307o.png | <h3>Классификация</h3> <p> Электрод вольфрамовый WY-20 </p> <p> Цветовой код — темно-синий </p> | <h3>Описание</h3> <p> Электрод WY-20&nbsp;SELLER применяется при сварке особо ответственных соединений из&nbsp;углеродистой и&nbsp;легированной стали, а&nbsp;так&nbsp;же цветных металлов на&nbsp;постоянном токе (DC) методом TIG в&nbsp;среде инертных газов. </p> <p> Электрод WY-20&nbsp;SELLER содержит&nbsp;2% оксида иттрия. Электрод WY-20&nbsp;SELLER обладает отличной износостойкостью, и&nbsp;выдерживает большие токи не&nbsp;загрязняя металл шва вольфрамом. Рабочий конец вольфрамового электрода должен быть чистым, иначе понижается надежность сварного шва, ухудшается его качество. </p> <h3>Характеристики </h3> <p> Длина электрода&nbsp;— 175&nbsp;мм </p> <p> Упаковка&nbsp;— пластиковый пенал </p> <p> 10шт. —&nbsp;для диаметров до&nbsp;4,0&nbsp;мм </p> <p> 5шт. —&nbsp;для диаметров более 4,0&nbsp;мм </p> <h4>Справочные значения веса электродов в&nbsp;зависимости от&nbsp;диаметра</h4> <div class="table-wrap"> <table border="1"> <tbody> <tr> <th> Диаметр электрода, мм </th> <th> 1,0 </th> <th> 1,6 </th> <th> 2,0 </th> <th> 2,4 </th> <th> 3,0 </th> <th> 3,2 </th> <th> 4,0 </th> <th> 5,0 </th> <th> 6,0 </th> </tr> </tbody> <tbody> <tr> <th> Вес электрода, гр </th> <th> 2,8 </th> <th> 6,0 </th> <th> 10,5 </th> <th> 15,0 </th> <th> 24,0 </th> <th> 27,0 </th> <th> 41,5 </th> <th> 64 </th> <th> 94 </th> </tr> </tbody> </table> </div> | Вольфрамовые электроды для аргоно-дуговой сварки SELLER
186 | Электроды SELLER WZ–8 | https://alfaglobal.ru/upload/iblock/05b/lkva4nb1jqaxfed0snxi06ksdq48kxvc.png | <h3>Классификация</h3> <p> Электрод вольфрамовый WZ-8 </p> <p> Цветовой код — белый </p> | <h3>Описание</h3> <p> Электроды WZ-8&nbsp;SELLER предназначены для сварки&nbsp;Al, и&nbsp;Al-Mg сплавов на&nbsp;переменном токе (AC) методом TIG в&nbsp;среде защитных газов. </p> <p> Электроды с&nbsp;добавлением оксида циркония WZ-8&nbsp;SELLER, предпочтительны для сварки на&nbsp;переменном токе, когда не&nbsp;допускается даже минимальное загрязнение сварочной ванны . Электроды дают чрезвычайно стабильную дугу. Допустимая токовая нагрузка на&nbsp;электрод несколько выше, чем на&nbsp;цериевые, лантановые и&nbsp;ториевые электроды. Рабочий конец электрода при сварке на&nbsp;переменном токе обрабатывается в&nbsp;форме сферы. </p> <h3>Характеристики </h3> <p> Длина электрода&nbsp;— 175&nbsp;мм </p> <p> Упаковка&nbsp;— пластиковый пенал </p> <p> 10шт. —&nbsp;для диаметров до&nbsp;4,0&nbsp;мм </p> <p> 5шт. —&nbsp;для диаметров более 4,0&nbsp;мм </p> <h4>Справочные значения веса электродов в&nbsp;зависимости от&nbsp;диаметра</h4> <div class="table-wrap"> <table border="1"> <tbody> <tr> <th> Диаметр электрода, мм </th> <th> 1,0 </th> <th> 1,6 </th> <th> 2,0 </th> <th> 2,4 </th> <th> 3,0 </th> <th> 3,2 </th> <th> 4,0 </th> <th> 5,0 </th> <th> 6,0 </th> </tr> </tbody> <tbody> <tr> <th> Вес электрода, гр </th> <th> 2,8 </th> <th> 6,0 </th> <th> 10,5 </th> <th> 15,0 </th> <th> 24,0 </th> <th> 27,0 </th> <th> 41,5 </th> <th> 64 </th> <th> 94 </th> </tr> </tbody> </table> </div> | Вольфрамовые электроды для аргоно-дуговой сварки SELLER
Сварочная химия
190 | Жидкий цинк SUPER ULTRA BRIGHT ZINC | https://alfaglobal.ru/upload/iblock/e84/7531emltu9b5f2wn54h8l69lp7qp6qgy.png | <h2>Описание </h2> <p> Спрей с&nbsp;высоким содержанием цинка, применяется для закрашивания паяных и&nbsp;сварных соединений, восстановления или гальванизации оцинкованных листов и&nbsp;труб, метизных соединений. </p> | <h3>Применение&nbsp;</h3> <p> SUPER ULTRA BRIGHT ZINC&nbsp;— спрей (распылитель) с&nbsp;высоким содержанием цинка, особенно хорошо подходит для закрашивания паяных и&nbsp;сварных соединений, восстановления или гальванизации оцинкованных листов, и&nbsp;труб, гальванизации и&nbsp;длительной защиты болтовых соединений, эксплуатируемых в&nbsp;атмосферных условиях. Продукт создает плотную устойчивую цинковую пленку, защищающую железные материалы от&nbsp;окисления, можно повторно окрашивать и&nbsp;применять в&nbsp;качестве защитного слоя. Противостоит соляному туману в&nbsp;течение нескольких часов. Баллон оборудован устройством, позволяющим не&nbsp;запачкаться во&nbsp;время использования. </p> <h3>Химический состав</h3> <p> Основа: чистый цинк в&nbsp;синтетическом растворителе Цвет: цинк, темно-серый Распылитель: денатурированный углеводород, без запаха Не&nbsp;содержит вещества, разрушающие озон Покрывающая способность: высокая Жароустойчивость: до&nbsp;350°C Толщина покрытия (сухого): 70-80&nbsp;микрон, возможность послойного покрытия. Чистота цинкового порошка: 98% Сопротивление коррозии: более 500 часов в&nbsp;соляном тумане Расход: 150-180&nbsp;мл на&nbsp;1м2 </p> <h3>Инструкция по&nbsp;применению</h3> <p> Очистить и&nbsp;обезжирить детали перед обработкой. Встряхнуть спрей несколько раз, пока шарик в&nbsp;баллоне не&nbsp;будет перемещаться свободно. При использовании, время от&nbsp;времени встряхивайте баллончик для поддержания продукта однородным. Разбрызгивать на&nbsp;расстоянии 25&nbsp;см. После использования перевернуть баллончик и&nbsp;распылить в&nbsp;течение нескольких секунд во&nbsp;избежание закупорки клапана. </p> <p>Расход 150-180&nbsp;мл на&nbsp;1м2 </p> <p>Объем 400&nbsp;мл </p> | Сварочная химия
189 | Комплект для цветной дефектоскопии | https://alfaglobal.ru/upload/iblock/9d9/wsuics7enwcpjkq0bifhnnqi6r4a7bft.jpg | <h2>Описание </h2> <h3>Область применения</h3> <ul> <li>Оценка поверхностных микродефектов и&nbsp;дефектов сварочных швов, кованых и&nbsp;литых изделий из&nbsp;черных и&nbsp;цветных металлов, деталей порошковой металлургии, керамики, пластмасс и&nbsp;предметов из&nbsp;стекла. </li> </ul> <ul> <li>Рекомендуется для контроля сварных соединений, поковок, сосудов давления, отливок, металлоконструкций и&nbsp;изделий из&nbsp;непористых материалов, силовых установок электростанций любого типа, а&nbsp;также строительных конструкций.</li> </ul> <ul> <li>Обнаруживает разрывы поверхности или другие механические недостатки на&nbsp;всех непористых материалах (Металл, пластмасса, керамика). </li> </ul> <ul> <li>Используется для обнаружения дефектов сварки, литья и&nbsp;ковки, трещин и&nbsp;утечек в&nbsp;новых изделиях и&nbsp;усталостных трещин на&nbsp;компонентах, находящихся в&nbsp;рабочем состоянии.</li> </ul> <ul> <li>Обнаруживает широкий спектр дефектов, на&nbsp;глубине от&nbsp;1&nbsp;микрон до&nbsp;30&nbsp;микрон на&nbsp;стандартной тестовой панели Ni-Cr. </li> </ul> <ul> <li>Превосходное капиллярное действие, нетоксичное, некоррозионное. Не&nbsp;содержит галогенидов и&nbsp;сульфидов.</li> </ul> <ul> <li>Отвечают требованиям мировых стандартов: MIL-1-25135, MILSTD 271, IS: 3658&nbsp;— 1981 «Практический кодекс для выявления дефектов жидкости».</li> </ul> | <h2>Комплект из&nbsp;3-х составляющих</h2> <img width="250" alt="super-cleaner.jpg" src="/upload/medialibrary/575/spmuqsipyg5j3gk43myfsimp1ztnnu44.jpg" height="250" title="super-cleaner.jpg" align="left"> <h3>SUPER CLEANER (Очиститель)</h3> <ul> <li>Не&nbsp;хлорированный растворитель</li> </ul> <ul> <li>Быстро сохнет</li> </ul> <ul> <li>Испаряемость&nbsp;— 100%</li> </ul> <ul> <li>Нетоксичный состав</li> </ul> <p> Служит для предварительной очистки тестовой поверхности, а&nbsp;так&nbsp;же удаления избытка SUPER PENETRANT (проникающего вещества) с&nbsp;тестовой поверхности. Удаляет такие загрязнения как масла, смазки, краски. Нанесите спрей SUPER CLEANER, подождите 30&nbsp;секунд, а&nbsp;затем протрите поверхность сухой тканью. </p> <h3> SUPER PENETRANT (Проявитель) </h3> <img width="250" alt="super-penetrant.jpg" src="/upload/medialibrary/508/ma9u11f73zg87zo223pmurgr1st83ccf.jpg" height="250" title="super-penetrant.jpg" align="right"> <p> Используется для обнаружения поверхностных неоднородностей в&nbsp;непористых материалах, таких как металлы, пластик и&nbsp;керамика. Очень эффективен в&nbsp;обнаружении пор, трещин, разрывов швов. Широко используется для выявления дефектов сварных соединений. </p> <ul> <li>Сверх проникающий состав</li> </ul> <ul> <li>Испаряемость&nbsp;— NA</li> </ul> <ul> <li>Нетоксичный состав.</li> </ul> <p> Применение: нанести (проявитель) SUPER PENETRANT, на&nbsp;сухую тестируемую поверхность и&nbsp;оставить примерно на&nbsp;5&nbsp;минут. После удалить излишки средством SUPER CLEANER. </p> <h3> SUPER DEVELOPER&nbsp;(Закрепитель)</h3> <img width="250" alt="super-devloper.jpg" src="/upload/medialibrary/b1e/gsze1g3y5cmizqnw25wjwxxpp6ymhctl.jpg" height="250" title="super-devloper.jpg" align="left"> <p> Перед применением хорошо встряхнуть баллон. Равномерно нанести на&nbsp;тестируемую поверхность. Недостатки (дефекты поверхности) если таковые имеются, отобразятся в&nbsp;виде красных точек или линий на&nbsp;поверхности. </p> <ul> <li>Испаряемость — 94%.</li> <li>Нетоксичный состав.</li> </ul> <h4>Алгоритм применения</h4> <p> Если необходимо очищаем тестируемую поверхность средством SUPER CLEANER. Наносим SUPER PENETRANT, ждем 5&nbsp;минут и&nbsp;удаляем излишки спрея средством SUPER CLEANER. Наносим SUPER DEVELOPER и&nbsp;выявляем дефекты. </p> <h4>Характеристики </h4> <p> Упаковка: 400мл </p> | Сварочная химия
187 | Паста травильная STAIN-O-KLEAN-160 | https://alfaglobal.ru/upload/iblock/481/9jucltozgc3knf149w1ngegcx1hwb7ab.jpg | <h3>Описание</h3> <p> STAIN-O-KLEAN-160&nbsp;— это уникальное химическое средство для удаления следов воздействия высоких температур, изменения цвета сварных швов, окалины и&nbsp;ржавчины со&nbsp;всех марок нержавеющей стали. </p> | <h4>Применяется для</h4> <p> Стандартных марок стали таких, как 304, 308, 309, 316, 316L и&nbsp;др. Никель и&nbsp;медно-никелевые сплавы </p> <h4>Преимущества</h4> <ul> <li>Восстанавливает поврежденные поверхности нержавеющей стали, путем удаления оксидов сварных швов, и&nbsp;других дефектов, которые могут вызвать местную коррозию.</li> </ul> <ul> <li>Не&nbsp;содержит хлоридов или серной кислоты, нет риска коррозионного повреждения стали.</li> </ul> <ul> <li>Не&nbsp;содержит абразивов, не&nbsp;повреждает отделку поверхности.</li> </ul> <br> <ul> <li>Улучшенный результат травления, более яркая поверхность с&nbsp;меньшим обесцвечиванием, чем у&nbsp;классических продуктов.</li> </ul> <h4>Способ применения</h4> <ul> <li>Перед применением хорошо перемешать.</li> </ul> <ul> <li>Нанести слой не&nbsp;менее 0,8&nbsp;мм. Пластиковой кисточкой на&nbsp;сварной шов, который необходимо очистить. </li> </ul> <ul> <li>Оставьте гель на&nbsp;поверхности от&nbsp;15&nbsp;до&nbsp;60&nbsp;минут, чтобы получить чистую поверхность. Для высоколегированных сталей времени может понадобиться больше. </li> </ul> <ul> <li>Тщательно промойте водой с&nbsp;помощью пластиковой кисточки или струей высокого давления. </li> </ul> <ul> <li>Для сильно окисленной поверхности процесс можно повторить, или оставить гель на&nbsp;более длительное время.</li> </ul> <h4>Характеристики </h4> <p> Упаковка: 0,5кг, 1кг. </p> | Сварочная химия
188 | Спрей антипригарный SUPER ANTI SPATTER (NF) | https://alfaglobal.ru/upload/iblock/e49/47tryl3f547kldji31y27h9s4y9jm1ww.png | <h3>Описание </h3> <p> Сверхмощное сухое тонкопленочное сварочное покрытие, предотвращающее разбрызгивание металла при сварке. Спрей антипригарный, предназначен для предотвращения прилипания металлических брызг, образующихся в&nbsp;процессе сварки к&nbsp;сварным швам, окружающим металлическим поверхностям и&nbsp;сварочным наконечникам. </p> | <h3>Преимущества</h3> <ul> <li>Сверхэффективен даже при сварке на&nbsp;высоких токах в&nbsp;отличии от&nbsp;других антипригарных спреев.</li> </ul> <ul> <li>Полностью негорючий состав</li> </ul> <ul> <li>Не&nbsp;влияет отрицательно на&nbsp;сварочный процесс</li> </ul> <ul> <li>Превосходное качество и&nbsp;долговечность.</li> </ul> <ul> <li>Поддерживает чистоту наконечников и&nbsp;сопл.</li> </ul> <ul> <li>Предотвращает скопление брызг.</li> </ul> <h3>Область и способ применения</h3> <p> Предназначен, для предотвращения прилипания брызг от&nbsp;сварочного процесса к&nbsp;окружающим металлическим поверхностям и&nbsp;сварочным наконечникам во&nbsp;время сварки. Перед применением хорошо встряхните баллон. Распылите спрей тонкой однородной пленкой на&nbsp;защищаемую область и&nbsp;убедитесь, что вся поверхность покрыта полностью. После завершения процесса сварки щеткой или тканью удалите брызги от&nbsp;сварки. </p> <h3>Характеристики</h3> Упаковка 400&nbsp;гр | Сварочная химия
191 | Универсальная смазка-очиститель SUPER 40 | https://alfaglobal.ru/upload/iblock/1d7/ittzn9luys2xjtbadveu34dnvqa4iw3o.png | <h3>Описание </h3> <p> SUPER 40&nbsp;— это безопасная для пластика, универсальная смазка&nbsp;— очиститель с&nbsp;высокой диэлектрической прочностью, вытеснитель влаги, пенетрант и&nbsp;ингибитор коррозии, который разрыхляет грязь, окалину, ржавчину. Помогает разблокировать заклинившие узлы, очищает от&nbsp;жира, грязи и&nbsp;предотвращает электрические неисправности, вызванные проникновением воды, влажностью, конденсацией или коррозией. </p> | <h3>Особенности</h3> <ul> <li>ПРЕДОТВРАЩАЕТ КОРРОЗИЮ.&nbsp;Парафиновое масло и&nbsp;система органических ингибиторов эффективно предотвращает ржавчину и&nbsp;коррозию, вытесняя и&nbsp;герметизируя влагу, создает постоянный барьер против воды и&nbsp;кислорода.</li> <li>СМАЗКА.&nbsp;Создает на&nbsp;поверхности не&nbsp;силиконовую не&nbsp;высыхающую, мономолекулярную смазочную пленку, безопасную для всех металлов и&nbsp;сплавов.&nbsp;</li> <li>ПРОНИКАЕМОСТЬ.&nbsp; Быстро ослабляет ржавую, корродированную деталь, расклинивает болты, тросы и&nbsp;др. металлические детали. Удаляет грязь и&nbsp;солевой налет.&nbsp;</li> <li>ОЧИЩАЕТ И&nbsp;ЗАЩИЩАЕТ.&nbsp;Устраняет влагу, обладая высокой диэлектрической прочностью, восстанавливает значения сопротивления, помогает устранить утечки тока, восстанавливая его значения. Предотвращает поломки, вызванные кислотными или щелочными парами, высокой влажностью и&nbsp;соленым воздухом.</li> </ul> <h3>Области применения</h3> <h4>Механические</h4> <p> Резьбовые узлы, инструменты, пресс-формы, штампы, электрические системы, детали с&nbsp;точной механической обработкой, вскрытие и&nbsp;восстановление заклинивших деталей и&nbsp;узлов. </p> <h4>Электротехника</h4> <p> Двигатели, генераторы, электромеханическое оборудование, реле, распределительные устройства, автоматические выключатели, системы связи, восстановление заклинивших деталей и&nbsp;узлов, устранение влаги, и&nbsp;вызванных этим поломок оборудования. </p> <h3>Преимущества</h3> <ul> <li>Очищает. Смазывает. Проникает. Вытесняет влагу. Предотвращает коррозию.</li> </ul> <ul> <li>Рецептура, не&nbsp;содержит ХФУ (ХлорФторУглеродов)</li> </ul> <ul> <li>Распыление возможно на&nbsp;360° для максимального удобства использования.</li> </ul> <ul> <li>Быстродействующий ‘глубокий’ проникающий очиститель&nbsp;— быстро удаляет грязь, окалину, ржавчину. </li> </ul> <ul> <li>Повторно открывает заклинившие узлы и&nbsp;удаляет жир, грязь </li> </ul> <ul> <li>Превосходное капиллярное действие&nbsp;— лучшее в&nbsp;своем классе проникновение. </li> </ul> <ul> <li>Вытесняет влагу. Высушивает влажные электрические системы и&nbsp;устраняет КЗ.</li> </ul> <ul> <li>Очищает и&nbsp;обезжиривает. Проникает в&nbsp;грязь, копоть, жир. Растворяет клеи. </li> </ul> <ul> <li>Диэлектрическая прочность&nbsp;— 47&nbsp;кВ. </li> </ul> <ul> <li>Мгновенно улучшает электрические свойства и&nbsp;обеспечивает работу оборудования </li> </ul> <ul> <li>Защищает от&nbsp;ржавчины и&nbsp;коррозии. </li> </ul> <ul> <li>Заполняет микроскопические неровности на&nbsp;поверхности и&nbsp;образует защитный барьер от&nbsp;коррозии и&nbsp;повреждения влагой. </li> </ul> <h3>Характеристики </h3> <ul> <li>Тип&nbsp;— минеральное масло. </li> </ul> <ul> <li>Вид&nbsp;— жидкость светло-коричневого цвета. </li> </ul> <ul> <li>Толщина слоя покрытия&nbsp;— 10-30&nbsp;микрон. </li> </ul> <ul> <li>Площадь покрытия 1&nbsp;баллоном 400&nbsp;мл. —&nbsp;5&nbsp;м2 </li> </ul> <ul> <li>Рабочая температура от&nbsp;— 50&nbsp;до + 100&nbsp;С </li> </ul> <ul> <li>Плотность&nbsp;— 0,82 </li> </ul> <ul> <li>Коррозионная стойкость (DIN 50&nbsp;021) 144 часа при 30&nbsp;микр. </li> </ul> <ul> <li>Упаковка — 100 мл, 200 мл, 400 мл.</li> </ul> <h3>Указания по применению и хранению</h3> <ul> <li>Перед употреблением встряхните баллон. Нанесите спрей на&nbsp;поверхность с&nbsp;расстояния 20-30&nbsp;см., для проникновения в&nbsp;труднодоступные места используйте прилагаемую, капиллярную трубку.</li> </ul> <ul> <li>Распылите спрей на&nbsp;заклинившие или корродированные детали, подождите, дайте спрею проникнуть внутрь. Легкие постукивания по&nbsp;заклинившей детали могут способствовать ее&nbsp;более быстрому освобождению. </li> </ul> <ul> <li>При необходимости повторите процедуру. </li> </ul> <ul> <li>Хранить в&nbsp;сухом, помещение при температуре от&nbsp;4&nbsp;до&nbsp;40&nbsp;С. </li> </ul> <ul> <li>Гарантийный срок годности 24&nbsp;месяца с&nbsp;даты производства, хотя продукт не&nbsp;подвергается химическому изменению и&nbsp;при более длительных сроках хранения.</li> </ul> | Сварочная химия